## 试验员
省份 | 序号 | 岗位 | 章节 | 部分 | 题型 | 编号 | 题目主干 | 问题 | 选项 | 正确答案 | 解析 | 大图片 | 小图片 | 每道题分数
1 | 1 | 13 | 13 | 1 | 1 | 1 |  | 建筑石膏凝结硬化时，最主要的特点是（） | A.体积膨胀大¦B.体积收缩大¦C.放出大量的热¦D.凝结硬化快 | D |  |  |  | 0.5
1 | 2 | 13 | 13 | 1 | 1 | 2 |  | 由于石灰浆体硬化时（），以及硬化强度低等缺点，所以不宜单独使用 | A.吸水性大¦B.需水量大¦C.体积收缩大¦D.体积膨胀大 | C |  |  |  | 0.5
1 | 3 | 13 | 13 | 1 | 1 | 3 |  | 在下列胶凝材料中，（）在硬化过程中体积有微膨胀性，使此材料可单独使用。 | A.石灰¦B.石膏¦C.水泥¦D.水玻璃 | B |  |  |  | 0.5
1 | 4 | 13 | 13 | 1 | 1 | 4 |  | 石灰在消解（熟化）过程中（）。 | A.体积明显缩小¦B.放出大量热量¦C.体积不变¦D.与Ca(OH)2形成CaCO3 | B |  |  |  | 0.5
1 | 5 | 13 | 13 | 1 | 1 | 5 |  | 石膏制品具有较好的（）。 | A.耐水性¦B.抗冻性¦C.加工性¦D.导热性 | C |  |  |  | 0.5
1 | 6 | 13 | 13 | 1 | 1 | 6 |  | 下列哪一组材料全部属于水硬性胶凝材料？（） | A.石灰¦B.水泥¦C.建筑石膏¦D.沥青 | B |  |  |  | 0.5
1 | 7 | 13 | 13 | 1 | 1 | 7 |  | 粒化高炉矿渣掺加量大于20%且小于等于50%的矿渣硅酸盐水泥的代号为（）。 | A.P·P¦B.P·S·A¦C.P·S¦D.P·S·B | B |  |  |  | 0.5
1 | 8 | 13 | 13 | 1 | 1 | 8 |  | 普通硅酸盐水泥的代号为（）。 | A.P·P¦B.P·O¦C.P·S¦D.P·C | B |  |  |  | 0.5
1 | 9 | 13 | 13 | 1 | 1 | 9 |  | 粉煤灰硅酸盐水泥的代号为（）。 | A.P·P¦B.P·F¦C.P·S¦D.P·C | B |  |  |  | 0.5
1 | 10 | 13 | 13 | 1 | 1 | 10 |  | 下列不属于通用硅酸盐水泥的有（）。 | A.普通硅酸盐水泥¦B.粉煤灰硅酸盐水泥¦C.火山灰质硅酸盐水泥¦D.膨胀水泥 | D |  |  |  | 0.5
1 | 11 | 13 | 13 | 1 | 1 | 11 |  | 下列强度等级水泥中，属于早强型水泥的有（）。 | A.32.5¦B.42.5¦C.52.5¦D.52.5R | D |  |  |  | 0.5
1 | 12 | 13 | 13 | 1 | 1 | 12 |  | 粒化高炉矿渣掺加量大于50%且小于等于70%的矿渣硅酸盐水泥的代号为（）。 | A.P·P¦B.P·S·A¦C.P·S¦D.P·S·B | D |  |  |  | 0.5
1 | 13 | 13 | 13 | 1 | 1 | 13 |  | 火山灰质硅酸盐水泥的代号为（）。 | A.P·P¦B.P·F¦C.P·S¦D.P·C | A |  |  |  | 0.5
1 | 14 | 13 | 13 | 1 | 1 | 14 |  | 复合硅酸盐水泥的代号为（）。 | A.P·P¦B.P·F¦C.P·S¦D.P·C | D |  |  |  | 0.5
1 | 15 | 13 | 13 | 1 | 1 | 15 |  | 有抗渗要求的混凝土工程，应优先选择（）水泥。 | A.硅酸盐¦B.矿渣¦C.火山灰¦D.粉煤灰 | C |  |  |  | 0.5
1 | 16 | 13 | 13 | 1 | 1 | 16 |  | 通用水泥的储存期不宜过长，一般不超过（）。 | A.一年¦B.六个月¦C.一个月¦D.三个月 | D |  |  |  | 0.5
1 | 17 | 13 | 13 | 1 | 1 | 17 |  | 有抗冻要求的混凝土工程，在下列水泥中应优先选择（）硅酸盐水泥。 | A.矿渣¦B.火山灰¦C.粉煤灰¦D.普通 | D |  |  |  | 0.5
1 | 18 | 13 | 13 | 1 | 1 | 18 |  | 水泥熟料中，（）与水发生反应的速度最快。 | A.硅酸二钙¦B.硅酸三钙¦C.铝酸三钙¦D.铁铝酸四钙 | C |  |  |  | 0.5
1 | 19 | 13 | 13 | 1 | 1 | 19 |  | 生料石灰饱和系数高，会使（）。 | A.料难烧¦B.料好烧¦C.熟料游离氧化钙低¦D.窑内结圈 | A |  |  |  | 0.5
1 | 20 | 13 | 13 | 1 | 1 | 20 |  | 硅酸盐水泥生料煅烧到1300~1450℃时，会和CaO产生化学反应的矿物是（）。 | A.C3S¦B.C2S¦C.C3A¦D.C4AF | B |  |  |  | 0.5
1 | 21 | 13 | 13 | 1 | 1 | 21 |  | 硅酸盐水泥熟料中矿物水化反应后对水泥早期强度影响最大的是（）。 | A.C3S¦B.C2S¦C.C3A¦D.C4AF | A |  |  |  | 0.5
1 | 22 | 13 | 13 | 1 | 1 | 22 |  | 在完全水化的硅酸盐水泥中，（）是主要水化产物，约占70%。 | A.水化硅酸钙凝胶¦B.氢氧化钙晶体¦C.水化铝酸钙晶体¦D.水化铁酸钙凝胶 | A |  |  |  | 0.5
1 | 23 | 13 | 13 | 1 | 1 | 23 |  | 硅酸盐水泥石由于长期在含较低浓度硫酸盐水的作用下，引起水泥石开裂，是由于形成了（）。 | A.二水硫酸钙¦B.钙矾石¦C.硫酸钠¦D.硫酸镁 | B |  |  |  | 0.5
1 | 24 | 13 | 13 | 1 | 1 | 24 |  | 在下列水泥中，哪一种水泥的水化热最高？（） | A.硅酸盐水泥¦B.粉煤灰水泥¦C.火山灰水泥¦D.矿渣水泥 | A |  |  |  | 0.5
1 | 25 | 13 | 13 | 1 | 1 | 25 |  | 水泥凝结时间的影响因素很多，以下哪种说法是错误的？（） | A.熟料中铝酸三钙含量高，石膏掺量不足使水泥快凝¦B.水泥的细度越细，水化作用越快¦C.水灰比越小，凝结时温度越高，凝结越慢¦D.混合材料掺量大，水泥过粗等都使水泥凝结缓慢 | C |  |  |  | 0.5
1 | 26 | 13 | 13 | 1 | 1 | 26 |  | 在硅酸盐水泥中掺入适量的石膏，其目的是对水泥起（）作用。 | A.促凝¦B.缓凝¦C.提高产量¦D.都不是 | B |  |  |  | 0.5
1 | 27 | 13 | 13 | 1 | 1 | 27 |  | 对硅酸盐水泥强度贡献最大的矿物是（）。 | A.C3A¦B.C3S¦C.C4AF¦D.C2S | B |  |  |  | 0.5
1 | 28 | 13 | 13 | 1 | 1 | 28 |  | 水泥熟料四种矿物中提高（）含量，可制得高强水泥。 | A.C3A¦B.C3S¦C.C4AF¦D.C2S | B |  |  |  | 0.5
1 | 29 | 13 | 13 | 1 | 1 | 29 |  | 在水泥的水化过程中，无水熟料矿物转变为水化物，固相体积（）。 | A.不变¦B.逐渐减小¦C.逐渐增加¦D.先增加，后减小 | C |  |  |  | 0.5
1 | 30 | 13 | 13 | 1 | 1 | 30 |  | 在水泥的水化过程中，无水的熟料矿物转化为水化产物，水泥-水体积的总体积不断缩小，这种体积变化称为：（）。 | A.碳化收缩¦B.湿胀干缩¦C.化学减缩¦D.干燥收缩 | D |  |  |  | 0.5
1 | 31 | 13 | 13 | 1 | 1 | 31 |  | 水泥终凝是指（）。 | A.失去可塑性的时间点¦B.水泥与水完全反应的时间点¦C.达到规定强度的时间点¦D.完全失去塑性并开始产生强度的时间点 | D |  |  |  | 0.5
1 | 32 | 13 | 13 | 1 | 1 | 32 |  | 水泥强度等级是按规定龄期的（）划分。 | A.抗压强度¦B.抗折强度¦C.抗压与抗折强度¦D.抗弯强度 | C |  |  |  | 0.5
1 | 33 | 13 | 13 | 1 | 1 | 33 |  | 以下哪个是不属于硅酸盐水泥的强度等级（）。 | A.32.5R¦B.42.5¦C.52.5¦D.62.5 | A |  |  |  | 0.5
1 | 34 | 13 | 13 | 1 | 1 | 34 |  | 以下哪项不是水泥细度减小可能带来的后果（）。 | A.能耗大¦B.水泥活性增大¦C.粉磨时间减小¦D.以上均不是 | C |  |  |  | 0.5
1 | 35 | 13 | 13 | 1 | 1 | 35 |  | 以下哪种物相增多会导致标准稠度需水量增多（）。 | A.二水石膏¦B.C3A¦C.C3S¦D.石粉 | B |  |  |  | 0.5
1 | 36 | 13 | 13 | 1 | 1 | 36 |  | 下列矿物相放热量速率顺序正确的是（）。 | A.C3A>C3S>C2S¦B.C3A>C2S>C3S¦C.C2S>C3S>C3A¦D.C3S>C3A>C2S | A |  |  |  | 0.5
1 | 37 | 13 | 13 | 1 | 1 | 37 |  | 硅酸盐水泥的密度，松散堆积密度，紧密堆积密度可能的数值是（）。 | A.2.5g/cm3,900kg/m3,1500kg/m3¦B.2.2g/cm3,1000kg/m3,2100kg/m3¦C.4.2g/cm3,1200kg/m3,1700kg/m3¦D.3.1g/cm3,900kg/m3,1500kg/m3 | D |  |  |  | 0.5
1 | 38 | 13 | 13 | 1 | 1 | 38 |  | 向水泥中加入以下哪种物质可有效延缓水泥凝结（）。 | A.更多的水泥¦B.减水剂¦C.膨胀剂¦D.缓凝剂 | D |  |  |  | 0.5
1 | 39 | 13 | 13 | 1 | 1 | 39 |  | 水泥强度等级相同时，水灰比（），水泥石强度越高；水泥强度等级（），配制的混凝土强度也越高。 | A.越大，越高¦B.越小，越高¦C.越大，越低¦D.越小，越低 | B |  |  |  | 0.5
1 | 40 | 13 | 13 | 1 | 1 | 40 |  | 在规定的试验条件下，水泥浆在玻璃平面上自由流淌的直径是指（）。 | A.水泥净浆流动度¦B.水泥砂浆工作性¦C.减水率¦D.坍落度 | A |  |  |  | 0.5
1 | 41 | 13 | 13 | 1 | 1 | 41 |  | 水泥强度发展遵循以下规律（）。 | A.不断增高¦B.先增高后减小¦C.先增高后平缓增加¦D.以上都不是 | C |  |  |  | 0.5
1 | 42 | 13 | 13 | 1 | 1 | 42 |  | 不属于水泥的体积安全性检测的物质是（）。 | A.硅酸钙¦B.游离氧化钙¦C.游离氧化镁¦D.石膏 | A |  |  |  | 0.5
1 | 43 | 13 | 13 | 1 | 1 | 43 |  | 沸煮法只适用于检验（）对体积安定性的影响。 | A.游离氧化镁¦B.石膏¦C.游离氧化钙¦D.三氧化硫 | C |  |  |  | 0.5
1 | 44 | 13 | 13 | 1 | 1 | 44 |  | 下列属于通用硅酸盐水泥的有（）。 | A.油井水泥¦B.高强水泥¦C.火山灰质硅酸盐水泥¦D.膨胀水泥 | C |  |  |  | 0.5
1 | 45 | 13 | 13 | 1 | 1 | 45 |  | 可能导致水泥石到规定龄期不满足强度要求的是（）。 | A.受冰冻影响¦B.养护时在表面洒水¦C.使用了减水剂¦D.以上均不是 | A |  |  |  | 0.5
1 | 46 | 13 | 13 | 1 | 2 | 1 |  | 下列哪一组材料全部属于气硬性胶凝材料？（） | A.石灰¦B.水泥¦C.建筑石膏¦D.沥青¦E.硫酸盐水泥 | AC |  |  |  | 1
1 | 47 | 13 | 13 | 1 | 2 | 2 |  | 水泥是最重要的建筑材料之一，在（）等基础设施建设工程中得到广泛应用。 | A.建筑¦B.水利电力¦C.国防¦D.航空航天¦E.汽车 | ABCD |  |  |  | 1
1 | 48 | 13 | 13 | 1 | 2 | 3 |  | 建筑石膏凝结硬化时，最主要的特点是（）。 | A.体积膨胀¦B.体积收缩¦C.放出大量的热¦D.凝结硬化快¦E.变软 | AD |  |  |  | 1
1 | 49 | 13 | 13 | 1 | 2 | 4 |  | 下列强度等级水泥中，属于早强型水泥的有（）。 | A.42.5¦B.32.5R¦C.42.5R¦D.52.5R¦E.32.5 | BCD |  |  |  | 1
1 | 50 | 13 | 13 | 1 | 2 | 5 |  | 下列属于通用硅酸盐水泥的有（）。 | A.普通硅酸盐水泥¦B.矿渣硅酸盐水泥¦C.复合硅酸盐水泥¦D.膨胀水泥¦E.抗硫酸盐水泥 | ABC |  |  |  | 1
1 | 51 | 13 | 13 | 1 | 2 | 6 |  | 硅酸盐水泥的强度等级有（）等级。 | A.32.5、32.5R¦B.42.5、42.5R¦C.52.5、52.5R¦D.62.5、62.5R¦E.72.5、72.5R | BCD |  |  |  | 1
1 | 52 | 13 | 13 | 1 | 2 | 7 |  | 粉煤灰硅酸盐水泥的强度等级分为（）等级。 | A.32.5、32.5R¦B.42.5、42.5R¦C.52.5、52.5R¦D.62.5、62.5R¦E.72.5、72.5R | ABC |  |  |  | 1
1 | 53 | 13 | 13 | 1 | 2 | 8 |  | 黏土质原料主要是为了提供硅酸盐水泥熟料的（）成分。 | A.SiO2¦B.Fe3O4¦C.CaO¦D.Al2O3¦E.MgO | AD |  |  |  | 1
1 | 54 | 13 | 13 | 1 | 2 | 9 |  | 硅酸盐水泥熟料的主要矿物组成有（）。 | A.C3A¦B.C3S¦C.C4AF¦D.C2S¦E.C-S-H | ABCD |  |  |  | 1
1 | 55 | 13 | 13 | 1 | 2 | 10 |  | 硅酸盐水泥水化后的水泥石中容易被侵蚀的成分是下列中的哪几个？（） | A.Ca(OH)2¦B.C3S2H3¦C.CFH¦D.C3AH6¦E.C3A·3CaSO4·31H2O | AD |  |  |  | 1
1 | 56 | 13 | 13 | 1 | 2 | 11 |  | 硅酸盐水泥熟料中矿物水化反应后后期强度增长较少的矿物是下列中的哪几个？（） | A.C3S¦B.C2S¦C.C3A¦D.C4AF¦E.C-S-H | CD |  |  |  | 1
1 | 57 | 13 | 13 | 1 | 2 | 12 |  | 水泥凝结时间的影响因素很多，以下哪种说法不对？（） | A.熟料中铝酸三钙含量高，石膏掺量不足使水泥快凝¦B.水泥的细度越细，水化作用越慢¦C.水灰比越小，凝结时温度越高，凝结越慢¦D.混合材料掺量大，水泥过粗等都使水泥凝结缓慢¦E.与水泥熟料组成相关 | BC |  |  |  | 1
1 | 58 | 13 | 13 | 1 | 2 | 13 |  | 水泥密度检验时，用到的主要仪器设备有（）。 | A.李氏瓶¦B.恒温水槽¦C.天平¦D.净浆搅拌机¦E.搅拌机 | ABC |  |  |  | 1
1 | 59 | 13 | 13 | 1 | 2 | 14 |  | 通用硅酸盐水泥的物理指标主要包括（）。 | A.凝结时间¦B.安定性¦C.强度¦D.细度¦E.和易性 | ABCD |  |  |  | 1
1 | 60 | 13 | 13 | 1 | 2 | 15 |  | 在做通用硅酸盐水泥化学指标相关试验时，化学指标中非选择性指标的是（）。 | A.碱含量¦B.不溶物¦C.三氧化硫¦D.氯离子¦E.细度 | BCD |  |  |  | 1
1 | 61 | 13 | 13 | 1 | 2 | 16 |  | 水泥的体积安定性主要是由于（）含量过多引起的。 | A.硅酸钙¦B.游离氧化钙¦C.游离氯化镁¦D.石膏¦E.石灰 | BCD |  |  |  | 1
1 | 62 | 13 | 13 | 1 | 2 | 17 |  | A水泥与B水泥在相同水灰比、龄期下，可能导致A水泥强度低于B水泥强度的是（）。 | A.A水泥内掺有较多粉煤灰¦B.A水泥使用了减水剂¦C.A水泥颗粒较大¦D.A水泥含有较多石膏¦E.A水泥颗粒较细 | AC |  |  |  | 1
1 | 63 | 13 | 13 | 1 | 3 | 1 |  | 无机胶凝材料又可分为气硬性无机胶凝材料和水硬性无机胶凝材料。（） | A.正确¦B.错误 | A |  |  |  | 0.5
1 | 64 | 13 | 13 | 1 | 3 | 2 |  | 胶凝材料是经过一系列物理化学变化后，能够产生凝结硬化，将块状材料或颗粒材料胶结为一个整体的材料。（） | A.正确¦B.错误 | A |  |  |  | 0.5
1 | 65 | 13 | 13 | 1 | 3 | 3 |  | 气硬性胶凝材料只能在空气中凝结硬化，而水硬性胶凝材料只能在水中硬化。（） | A.正确¦B.错误 | B |  |  |  | 0.5
1 | 66 | 13 | 13 | 1 | 3 | 4 |  | 通用水泥按质量水平划分为优等品、一等品和合格品三个等级。（） | A.正确¦B.错误 | A |  |  |  | 0.5
1 | 67 | 13 | 13 | 1 | 3 | 5 |  | 矿渣硅酸盐水泥分为P·S·A和P·S·B两种。（） | A.正确¦B.错误 | A |  |  |  | 0.5
1 | 68 | 13 | 13 | 1 | 3 | 6 |  | 通用硅酸盐水泥定义：熟料+石膏+规定的混合材。（） | A.正确¦B.错误 | A |  |  |  | 0.5
1 | 69 | 13 | 13 | 1 | 3 | 7 |  | 硅酸盐水泥分两种类型，不掺加混合材料的称II型硅酸盐水泥，代号为P·II。（） | A.正确¦B.错误 | B |  |  |  | 0.5
1 | 70 | 13 | 13 | 1 | 3 | 8 |  | 普通硅酸盐水泥是由硅酸盐水泥熟料、混合材料、适量石膏磨细制成，其中混合材料的掺量大于5%且小于等于30%。（） | A.正确¦B.错误 | B |  |  |  | 0.5
1 | 71 | 13 | 13 | 1 | 3 | 9 |  | 水泥的种类很多，一般按其性能和用途可分为通用硅酸盐水泥（简称通用水泥）和特种水泥两大类。（） | A.正确¦B.错误 | A |  |  |  | 0.5
1 | 72 | 13 | 13 | 1 | 3 | 10 |  | 在生料的煅烧过程中，最先形成的矿物是C2S、C3A、C4AF。（） | A.正确¦B.错误 | A |  |  |  | 0.5
1 | 73 | 13 | 13 | 1 | 3 | 11 |  | 熟料中C3S是熟料煅烧时最先生成的。（） | A.正确¦B.错误 | B |  |  |  | 0.5
1 | 74 | 13 | 13 | 1 | 3 | 12 |  | CaCO3经过分解炉后已全部分解。（） | A.正确¦B.错误 | B |  |  |  | 0.5
1 | 75 | 13 | 13 | 1 | 3 | 13 |  | 熟料的平均粒径越小约好。（） | A.正确¦B.错误 | B |  |  |  | 0.5
1 | 76 | 13 | 13 | 1 | 3 | 14 |  | 水泥属于水硬性胶凝材料，水泥遇水后会发生物理化学反应，能由可塑性浆体变成坚硬的石状体。（） | A.正确¦B.错误 | A |  |  |  | 0.5
1 | 77 | 13 | 13 | 1 | 3 | 15 |  | 不掺加混合材料的硅酸盐水泥的代号为P·I。（） | A.正确¦B.错误 | A |  |  |  | 0.5
1 | 78 | 13 | 13 | 1 | 3 | 16 |  | 硅酸盐水泥和普通硅酸盐水泥以比表面积表示，一般不小于300m2/kg。（） | A.正确¦B.错误 | A |  |  |  | 0.5
1 | 79 | 13 | 13 | 1 | 3 | 17 |  | 水泥在空气中就会发生物理化学反应，能由可塑性浆体变成坚硬的石状体。（） | A.正确¦B.错误 | B |  |  |  | 0.5
1 | 80 | 13 | 13 | 1 | 3 | 18 |  | 对于矿渣水泥、火山灰水泥、粉煤灰水泥、复合水泥，仅细度不符合标准规定者，也可作为合格品。（） | A.正确¦B.错误 | B |  |  |  | 0.5
1 | 81 | 13 | 13 | 1 | 3 | 19 |  | 水泥终凝是指水泥加水拌合后获得规定强度的时间点。（） | A.正确¦B.错误 | B |  |  |  | 0.5
1 | 82 | 13 | 13 | 1 | 3 | 20 |  | 对于矿渣水泥、火山灰水泥、粉煤灰水泥、复合水泥，凡细度、终凝时间中任一项不符合标准规定者，均可判定为不合格品。（） | A.正确¦B.错误 | A |  |  |  | 0.5
1 | 83 | 13 | 13 | 1 | 3 | 21 |  | 水泥加入适量水调成水泥浆后经过一定时间由于本身的物理化学变化会逐渐变稠，失去塑性，但尚不具有强度的过程称为初凝。（） | A.正确¦B.错误 | A |  |  |  | 0.5
1 | 84 | 13 | 13 | 1 | 3 | 22 |  | 初凝不宜过快，以便有足够的时间在初凝前完成混凝土和砂浆的搅拌、运输、浇捣或砌筑等各工序。（） | A.正确¦B.错误 | A |  |  |  | 0.5
1 | 85 | 13 | 13 | 1 | 3 | 23 |  | 体积安定性不良主要是指水泥在硬化后，产生不均匀的体积变化。（） | A.正确¦B.错误 | A |  |  |  | 0.5
1 | 86 | 13 | 13 | 1 | 4 | 1 | 某水泥生产车间有三种材料，分别标明硅酸盐水泥、粉煤灰和石膏粉，后因保管不善，标签脱落，请回答下列问题。 | 可用什么方法加以辨认（）¦水泥加入适量水调成水泥浆后经过一定时间由于本身的物理化学变化会逐渐变稠，失去塑性，但尚不具有强度的过程称为（）¦制成通用硅酸盐水泥的原料不包括以下哪项？（）¦水泥生产过程中，加入过量石膏有何影响？（）¦硅酸盐水泥熟料中，放热最多且放热速度最快的是（） | A.加水¦B.灼烧¦C.称质量¦D.看颜色}A.速凝¦B.初凝¦C.终凝¦D.促凝}A.硅酸盐水泥熟料¦B.一定量的水化硅酸钙¦C.适量的石膏¦D.规定的混合材料}A.料难磨¦B.料好磨¦C.延长凝结时间¦D.缩短凝结时间}A.C3A¦B.C3S¦C.C4AF¦D.C2S | A}B}B}C}A |  |  |  | 1
1 | 87 | 13 | 13 | 1 | 1 | 1 |  | 石子最大颗粒尺寸不得超过结构截面最小尺寸的（）倍。 | A.1/4¦B.1/2¦C.3/4¦D.1 | A |  |  |  | 0.5
1 | 88 | 13 | 13 | 1 | 1 | 2 |  | 某混凝土柱截面尺寸为300*300mm，则混凝土集料最大粒径（mm）不得超过（）。 | A.10¦B.20¦C.30¦D.100 | C |  |  |  | 0.5
1 | 89 | 13 | 13 | 1 | 1 | 3 |  | 混凝土用粗骨料，其最大颗粒粒径不得超过钢筋最小间距的（）。 | A.1/2¦B.1/3¦C.3/5¦D.3/4 | D |  |  |  | 0.5
1 | 90 | 13 | 13 | 1 | 1 | 4 |  | 设计钢筋混凝土大型楼板，板厚20cm，钢筋间距为5cm，选用碎石的粒级应为（）。 | A.5~10mm¦B.5~20mm¦C.5~40mm¦D.5~60mm | B |  |  |  | 0.5
1 | 91 | 13 | 13 | 1 | 1 | 5 |  | 设计钢筋混凝土大型楼板，板厚30cm，钢筋间距为6cm，选用碎石的粒级应为（）。 | A.5~10mm¦B.5~20mm¦C.5~40mm¦D.5~60mm | C |  |  |  | 0.5
1 | 92 | 13 | 13 | 1 | 1 | 6 |  | 某混凝土柱截面尺寸为400*400mm，钢筋最小间距为40mm，则混凝土最大粒径不得超过（）。 | A.10mm¦B.20mm¦C.30mm¦D.100mm | C |  |  |  | 0.5
1 | 93 | 13 | 13 | 1 | 1 | 7 |  | 混凝土用粗骨料，其最大颗粒粒径不得超过实心板厚度的（）。 | A.1/2¦B.1/3¦C.1/4¦D.1/5 | B |  |  |  | 0.5
1 | 94 | 13 | 13 | 1 | 1 | 8 |  | 设计混凝土大型楼板，板厚30cm，则混凝土集料最大粒径不得超过（）。 | A.30mm¦B.40mm¦C.60mm¦D.100mm | B |  |  |  | 0.5
1 | 95 | 13 | 13 | 1 | 1 | 9 |  | 普通集料的表现密度一般为（）。 | A.小于2500kg/m3¦B.小于2200kg/m3¦C.2500~2900kg/m3¦D.3000~5000kg/m3 | C |  |  |  | 0.5
1 | 96 | 13 | 13 | 1 | 1 | 10 |  | 建筑工程中一般多采用（）作细骨料。 | A.河砂¦B.湖砂¦C.山砂¦D.海砂 | A |  |  |  | 0.5
1 | 97 | 13 | 13 | 1 | 1 | 11 |  | 在混凝土用砂量不变的条件下，砂的级配良好，说明（）。 | A.砂的空隙率大¦B.砂的空隙率小¦C.砂的总表面积大¦D.砂的总表面积小 | B |  |  |  | 0.5
1 | 98 | 13 | 13 | 1 | 1 | 12 |  | 在混凝土用砂量不变条件下，砂的细度模数越小，说明（）。 | A.该混凝土细骨料的总表面积增大，水泥用量提高¦B.该混凝土细骨料的总表面积减小，可节约水泥¦C.该混凝土用砂的颗粒级配不良¦D.该混凝土用砂的颗粒级配良好 | A |  |  |  | 0.5
1 | 99 | 13 | 13 | 1 | 1 | 13 |  | 下列各区砂子中，最细的是（）。 | A.1区¦B.2区¦C.3区¦D.4区 | C |  |  |  | 0.5
1 | 100 | 13 | 13 | 1 | 1 | 14 |  | 中砂的细度模数为（）。 | A.3.7~3.1¦B.3.0~2.3¦C.2.2~1.6¦D.1.5~0.7 | B |  |  |  | 0.5
1 | 101 | 13 | 13 | 1 | 1 | 15 |  | 粗砂的细度模数为（）。 | A.3.7~3.1¦B.3.0~2.3¦C.2.2~1.6¦D.1.5~0.7 | A |  |  |  | 0.5
1 | 102 | 13 | 13 | 1 | 1 | 16 |  | 细砂的细度模数为（）。 | A.3.7~3.1¦B.3.0~2.3¦C.2.2~1.6¦D.1.5~0.7 | C |  |  |  | 0.5
1 | 103 | 13 | 13 | 1 | 1 | 17 |  | 已知砂的筛分试验中，β1~β6分别为5.4%、14.0%、23.4%、61.6%、82.0%、98.4%，可求得该砂的细度模数为（）。 | A.2.67¦B.3.3¦C.2.55¦D.3.5 | A |  |  |  | 0.5
1 | 104 | 13 | 13 | 1 | 1 | 18 |  | 某工程混凝土用砂细度模数为2.8，该砂属于（）。 | A.特细砂¦B.细砂¦C.中砂¦D.粗砂 | C |  |  |  | 0.5
1 | 105 | 13 | 13 | 1 | 1 | 19 |  | 压碎指标（），说明细骨料抵抗受压破碎的能力（）。 | A.越大，越强¦B.越小，越强¦C.越小，不确定¦D.以上都不对 | B |  |  |  | 0.5
1 | 106 | 13 | 13 | 1 | 1 | 20 |  | 普通混凝土的主要优点不包括（）。 | A.可根据不同要求改变组成成分，配制成具有不同物理力学性能的产品¦B.可浇筑成不同形状和大小的制品或构件¦C.原材料来源广泛，价格低廉¦D.自重较大 | D |  |  |  | 0.5
1 | 107 | 13 | 13 | 1 | 1 | 21 |  | 混凝土中体积分数最高的组分为（）。 | A.胶凝材料¦B.水¦C.减水剂¦D.集料 | D |  |  |  | 0.5
1 | 108 | 13 | 13 | 1 | 1 | 22 |  | 按颗粒尺寸大小，集料可分为粗集料和细集料，其中细集料一般尺寸小于（）。 | A.0.75mm¦B.3.00mm¦C.5.00mm¦D.10.00mm | C |  |  |  | 0.5
1 | 109 | 13 | 13 | 1 | 1 | 23 |  | 集料堆积密度是指（）。 | A.在一定温度和绝对密实状态下，单位体积集料的质量¦B.具有代表性颗粒的单位体积的质量¦C.单位表观体积集料的质量¦D.具有代表性颗粒的单位质量的体积 | B |  |  |  | 0.5
1 | 110 | 13 | 13 | 1 | 1 | 24 |  | 以下说法正确的是（）。 | A.混凝土的强度一般不会超过骨料的强度¦B.普通混凝土的薄弱环节主要表现为骨料的碾碎¦C.骨料性能与混凝土耐磨性无直接关系¦D.高韧性的骨料不利于混凝土抗冲击性能的提高 | B |  |  |  | 0.5
1 | 111 | 13 | 13 | 1 | 1 | 25 |  | 骨料的弹性模量（），骨料的用量（），混凝土的弹性模量越高。 | A.越高，越多¦B.越低，越多¦C.越高，越少¦D.越低，越少 | A |  |  |  | 0.5
1 | 112 | 13 | 13 | 1 | 1 | 26 |  | 配制普通混凝土时最好选用中砂，以下哪一项不是其原因（）。 | A.中砂细度适当¦B.中砂能满足混凝土的和易性的要求¦C.中砂比表面积较大¦D.不增加用水量和水泥用量 | C |  |  |  | 0.5
1 | 113 | 13 | 13 | 1 | 1 | 27 |  | 关于砂子细度模数及其级配的说法不正确的是（）。 | A.细度模数反映砂子的粗细情况¦B.细度模数并不能反映其级配的优劣¦C.细度模数相同，级配一定相同¦D.细度模数相同，级配可以不相同 | C |  |  |  | 0.5
1 | 114 | 13 | 13 | 1 | 1 | 28 |  | 针状颗粒是指（）。 | A.颗粒长度大于该颗粒所属相应粒级的平均粒径2.4倍者¦B.颗粒长度小于该颗粒所属相应粒级的平均粒径0.4倍者¦C.颗粒厚度小于平均粒径0.4倍者¦D.颗粒厚度大于平均粒径2.4倍者 | A |  |  |  | 0.5
1 | 115 | 13 | 13 | 1 | 1 | 29 |  | 泵送混凝土宜采用（）。 | A.粗砂¦B.中砂¦C.细砂¦D.特细砂 | B |  |  |  | 0.5
1 | 116 | 13 | 13 | 1 | 1 | 30 |  | 以下关于粗骨料的说法错误的是（）。 | A.针状颗粒是指颗粒长度大于该颗粒所属相应粒级的平均粒径2.4倍者¦B.片状颗粒是指颗粒厚度大于平均粒径0.4倍者¦C.压碎指标越小，石子抵抗破碎的能力越强¦D.粗骨料要求有良好的级配 | B |  |  |  | 0.5
1 | 117 | 13 | 13 | 1 | 1 | 31 |  | 集料吸湿量为（）。 | A.集料气干状态下的质量与饱和面干状态下的质量的差值¦B.集料全干状态下的质量与饱和面干状态下的质量的差值¦C.集料气干状态下的质量与润湿状态下的质量的差值¦D.集料全干状态下的质量与润湿状态下的质量的差值 | B |  |  |  | 0.5
1 | 118 | 13 | 13 | 1 | 1 | 32 |  | 以下属于活性掺合料的是（）。 | A.石灰石¦B.砂岩¦C.粉煤灰¦D.低活性燃料渣 | C |  |  |  | 0.5
1 | 119 | 13 | 13 | 1 | 1 | 33 |  | 矿渣活性主要决定于（）含量。 | A.CaO、Al2O3¦B.SiO2、TiO2¦C.CaO、MnO¦D.SiO2、MnO | A |  |  |  | 0.5
1 | 120 | 13 | 13 | 1 | 1 | 34 |  | 以下有关矿渣的说法不正确的是（）。 | A.矿渣可以抑制碱集料反应¦B.矿渣可以提高混凝土抗酸侵蚀能力¦C.矿渣可显著提高混凝土弹性模量¦D.矿渣可显著提高混凝土抗渗能力 | C |  |  |  | 0.5
1 | 121 | 13 | 13 | 1 | 1 | 35 |  | 以下有关粉煤灰的说法不正确的是（）。 | A.粉煤灰可以改善混凝土的流动性¦B.粉煤灰可以降低混凝土的水化热¦C.粉煤灰可以取代水泥，掺量过多时，也不会影响混凝土的抗碳化能力¦D.粉煤灰可以抑制碱-骨料反应 | C |  |  |  | 0.5
1 | 122 | 13 | 13 | 1 | 1 | 36 |  | 以下属与天然类掺合料的是（）。 | A.硅灰¦B.粉煤灰¦C.煅烧页岩¦D.磨细石灰石粉 | D |  |  |  | 0.5
1 | 123 | 13 | 13 | 1 | 1 | 37 |  | 以下属于工业废渣类掺合料的是（）。 | A.硅藻土¦B.自然煤矸石粉¦C.煅烧页岩¦D.火山灰 | B |  |  |  | 0.5
1 | 124 | 13 | 13 | 1 | 1 | 38 |  | 以下有关硅灰的说法正确的是（）。 | A.硅灰可以减小混凝土的需水量¦B.硅灰可以降低混凝土早期开裂风险¦C.硅灰可显著提高混凝土抗化学侵蚀能力¦D.硅灰可以减小混凝土自收缩，提高混凝土的体积稳定性 | C |  |  |  | 0.5
1 | 125 | 13 | 13 | 1 | 1 | 39 |  | 硅灰的主要化学组成为（）。 | A.CaO¦B.Al2O3¦C.MnO¦D.SiO2 | D |  |  |  | 0.5
1 | 126 | 13 | 13 | 1 | 1 | 40 |  | 一种在混凝土搅拌之前或拌制过程中加入的、用以改善新拌混凝土和（或）硬化混凝土性能的材料，称之为（）。 | A.增强材料¦B.减水剂¦C.早强剂¦D.外加剂 | D |  |  |  | 0.5
1 | 127 | 13 | 13 | 1 | 1 | 41 |  | 下列属于改善混凝土拌合物流变性能的外加剂的是（）。 | A.缓凝剂¦B.减水剂¦C.早强剂¦D.速凝剂 | B |  |  |  | 0.5
1 | 128 | 13 | 13 | 1 | 1 | 42 |  | 下列属于改善混凝土耐久性的外加剂的是（）。 | A.缓凝剂¦B.速凝剂¦C.早强剂¦D.引气剂 | D |  |  |  | 0.5
1 | 129 | 13 | 13 | 1 | 1 | 43 |  | 下列属于调节混凝土凝结时间、硬化性能的外加剂的是（）。 | A.减水剂¦B.缓凝剂¦C.引气剂¦D.泵送剂 | B |  |  |  | 0.5
1 | 130 | 13 | 13 | 1 | 1 | 44 |  | 下列属于改善混凝土拌合物流变性能的外加剂的是（）。 | A.泵送剂¦B.缓凝剂¦C.引气剂¦D.早强剂 | A |  |  |  | 0.5
1 | 131 | 13 | 13 | 1 | 1 | 45 |  | 以各种高效减水剂为主要组分，再复合各种适量的早强组分或其他功能性组分而成的外加剂的是（）。 | A.早强减水剂¦B.引气减水剂¦C.早强高效减水剂¦D.缓凝减水剂 | C |  |  |  | 0.5
1 | 132 | 13 | 13 | 1 | 1 | 46 |  | 下列属于能加速水泥水化和硬化，促进混凝土早期强度增长的外加剂的是（）。 | A.早强剂¦B.缓凝剂¦C.引气剂¦D.泵送剂 | A |  |  |  | 0.5
1 | 133 | 13 | 13 | 1 | 1 | 47 |  | 以各种高效减水剂为主要组分，再复合各种适量的缓凝组分或其他功能性组分而成的外加剂的是（）。 | A.早强减水剂¦B.引气减水剂¦C.缓凝高效减水剂¦D.缓凝减水剂 | C |  |  |  | 0.5
1 | 134 | 13 | 13 | 1 | 1 | 48 |  | 能抑制或减轻混凝土中钢筋和其它金属预埋件锈蚀的外加剂的是（）。 | A.防水剂¦B.阻锈剂¦C.膨胀剂¦D.泵送剂 | B |  |  |  | 0.5
1 | 135 | 13 | 13 | 1 | 1 | 49 |  | 减少混凝土收缩的外加剂的是（）。 | A.减缩剂¦B.保塑剂¦C.速凝剂¦D.防水剂 | A |  |  |  | 0.5
1 | 136 | 13 | 13 | 1 | 1 | 50 |  | 具有不改变混凝土凝结时间和早期硬化速度功能的外加剂的是（）。 | A.多功能外加剂¦B.缓凝型外加剂¦C.标准型外加剂¦D.促凝型外加剂 | C |  |  |  | 0.5
1 | 137 | 13 | 13 | 1 | 1 | 51 |  | 下列属于能使混凝土迅速凝结硬化的外加剂的是（）。 | A.速凝剂¦B.保水剂¦C.早强剂¦D.引气剂 | A |  |  |  | 0.5
1 | 138 | 13 | 13 | 1 | 1 | 52 |  | 下列属于能提高混凝土拌合物黏度的外加剂的是（）。 | A.缓凝剂¦B.增稠剂¦C.保水剂¦D.引气剂 | B |  |  |  | 0.5
1 | 139 | 13 | 13 | 1 | 1 | 53 |  | 下列属于能提高水泥砂浆、混凝土抗渗性能的外加剂的是（）。 | A.保水剂¦B.增稠剂¦C.防水剂¦D.引气剂 | C |  |  |  | 0.5
1 | 140 | 13 | 13 | 1 | 1 | 54 |  | 下列属于延迟混凝土拌合物硬化的外加剂的是（）。 | A.引气剂¦B.速凝剂¦C.早强剂¦D.缓凝剂 | D |  |  |  | 0.5
1 | 141 | 13 | 13 | 1 | 1 | 55 |  | 与水泥、水拌合后经水化反应生成氢氧化钙的混凝土膨胀剂是（）。 | A.氧化镁类¦B.硫铝酸钙类¦C.氧化钙类¦D.硫铝酸钙-氧化钙类 | C |  |  |  | 0.5
1 | 142 | 13 | 13 | 1 | 1 | 56 |  | 与水泥、水拌合后经水化反应生成钙矾石和氢氧化钙的混凝土膨胀剂是（）。 | A.氧化镁类¦B.硫铝酸钙类¦C.氧化钙类¦D.硫铝酸钙-氧化钙类 | D |  |  |  | 0.5
1 | 143 | 13 | 13 | 1 | 1 | 57 |  | 能使混凝土在负温下硬化，并在规定养护条件下达到预期性能的外加剂是（）。 | A.防冻剂¦B.阻锈剂¦C.减水剂¦D.缓凝剂 | A |  |  |  | 0.5
1 | 144 | 13 | 13 | 1 | 1 | 58 |  | 外加剂的（）是指受检混凝土经快速冻融200次后动弹性模量的保留值。 | A.防冻性¦B.抗冻性¦C.动弹性模量¦D.相对耐久性指标 | D |  |  |  | 0.5
1 | 145 | 13 | 13 | 1 | 1 | 59 |  | 泵送剂的减水率要求不小于（）。 | A.8%¦B.10%¦C.12%¦D.14% | C |  |  |  | 0.5
1 | 146 | 13 | 13 | 1 | 1 | 60 |  | 引气减水剂的减水率要求不小于（）。 | A.8%¦B.10%¦C.12%¦D.14% | B |  |  |  | 0.5
1 | 147 | 13 | 13 | 1 | 1 | 61 |  | 高效减水剂的减水率要求不小于（）。 | A.14%¦B.18%¦C.20%¦D.25% | A |  |  |  | 0.5
1 | 148 | 13 | 13 | 1 | 1 | 62 |  | 高性能减水剂的减水率要求不小于（）。 | A.16%¦B.18%¦C.20%¦D.25% | D |  |  |  | 0.5
1 | 149 | 13 | 13 | 1 | 1 | 63 |  | 目前，我国使用的高效减水剂品种较多，使用最多的是（）。 | A.萘系减水剂¦B.氨基磺酸盐系减水剂¦C.脂肪族（醛酮缩合物）减水剂¦D.密胺系及改性密胺系减水剂 | A |  |  |  | 0.5
1 | 150 | 13 | 13 | 1 | 1 | 64 |  | 目前我国开发的高性能减水剂主要以（）为主。 | A.萘系减水剂¦B.氨基磺酸盐系减水剂¦C.聚羧酸盐系减水剂¦D.蒽系减水剂 | C |  |  |  | 0.5
1 | 151 | 13 | 13 | 1 | 1 | 65 |  | 硫铝酸钙类混凝土膨胀剂主要水化产物为（）。 | A.钙矾石¦B.氢氧化钙¦C.氢氧化镁¦D.钙矾石和氢氧化钙 | A |  |  |  | 0.5
1 | 152 | 13 | 13 | 1 | 1 | 66 |  | 木质素磺酸盐类减水剂的减水率一般为（）。 | A.12%~15%¦B.15%~18%¦C.8%~10%¦D.20%以上 | C |  |  |  | 0.5
1 | 153 | 13 | 13 | 1 | 1 | 67 |  | 糖钙是一种（）。 | A.高效减水剂¦B.缓凝剂¦C.增稠剂¦D.引气剂 | B |  |  |  | 0.5
1 | 154 | 13 | 13 | 1 | 1 | 68 |  | 以下关于混凝土用水说法不正确的是（）。 | A.混凝土用水包括混凝土拌合水和混凝土养护用水¦B.混凝土用水不能降低耐久性、加快钢筋腐蚀、污染混凝土表面等有害影响¦C.凡是生活饮用水和清洁的天然水都能用于拌制混凝土¦D.未经处理的海水可用于预应力混凝土 | D |  |  |  | 0.5
1 | 155 | 13 | 13 | 1 | 1 | 69 |  | 关于引气剂的作用说法不正确的是（）。 | A.引气剂能提高混凝土抗冻性¦B.引气剂能提高混凝土抗渗性¦C.引气剂能提高混凝土强度¦D.引气剂能提高混凝土流动性 | C |  |  |  | 0.5
1 | 156 | 13 | 13 | 1 | 1 | 70 |  | 高性能减水剂不包括（）。 | A.引气型¦B.早强型¦C.标准型¦D.缓凝型 | A |  |  |  | 0.5
1 | 157 | 13 | 13 | 1 | 1 | 71 |  | 以下关于混凝土膨胀剂描述正确的是（）。 | A.当混凝土中有大量掺合料时，得到同样的膨胀率应相应提高膨胀剂掺量¦B.水胶比低，早期强度高，不会抑制混凝土膨胀的发展¦C.膨胀剂等量取代水泥时，会降低混凝土的温升¦D.膨胀剂与其他外加剂复合使用时，不需关注两者的相容性 | A |  |  |  | 0.5
1 | 158 | 13 | 13 | 1 | 1 | 72 |  | 下列关于混凝土用集料（砂、石）叙述正确的是（）。 | A.要求骨料空隙率较小、总表面积较小¦B.配制低于C30的混凝土用砂，其泥含量应不大于5.0%¦C.压碎指标可用来表示细加料的强度¦D.当粗集料中夹杂着活性氧化硅时，肯定会使混凝土发生减骨料破坏 | A |  |  |  | 0.5
1 | 159 | 13 | 13 | 1 | 1 | 73 |  | 下列关于普通水泥混凝土的叙述，不正确的是（）。 | A.在混凝土中，除水泥外，骨料与水的重量约占总用量的80%以上¦B.在钢筋混凝土结构中，混凝土主要承受压力，钢筋主要承受拉力¦C.混凝土与钢筋的热膨胀系数大致相同¦D.普通水泥混凝土的干表现密度与烧结普通砖相同 | D |  |  |  | 0.5
1 | 160 | 13 | 13 | 1 | 1 | 74 |  | 下列关于混凝土中骨料的分类，不正确的是（）。 | A.按颗粒尺寸大小，骨料可分为粗骨料和细骨料¦B.依据密度分为中密度骨料（普通骨料）、低密度骨料（轻质骨料）和高密度骨料（重质骨料）¦C.按形状可分为卵石和碎石¦D.按来源分为天然和人工骨料 | C |  |  |  | 0.5
1 | 161 | 13 | 13 | 1 | 1 | 75 |  | 粉煤灰的三大效应为：形态、活性和（）。 | A.火山灰¦B.吸附¦C.孔的细化作用¦D.微骨料 | D |  |  |  | 0.5
1 | 162 | 13 | 13 | 1 | 1 | 76 |  | 关于粉煤灰对混凝土工作性能的影响，下列说法不正确的是（）。 | A.减少混凝土需水量¦B.增大坍落度损失¦C.减少泌水与离析¦D.改善混凝土泵送性能 | B |  |  |  | 0.5
1 | 163 | 13 | 13 | 1 | 1 | 77 |  | 集料的含水状态分为（）。①干燥状态②气干状态③饱和面干状态④湿润状态⑤吸水状态 | A.①②③④¦B.①②④⑤¦C.②③④⑤¦D.①②③④⑤ | A |  |  |  | 0.5
1 | 164 | 13 | 13 | 1 | 1 | 78 |  | 关于防冻剂对混凝土的作用，下面说法不正确的是（）。 | A.早强组分提高混凝土的早期强度，抵抗水结冰产生的膨胀应力¦B.减少混凝土中的冰含量，并使冰晶粒度细小且均匀分散，减轻对混凝土的破坏应力¦C.防冻组分可降低水的冰点，但水泥在负温下不能继续水化¦D.引气组分引入适量封闭的微气泡，减轻冰胀应力及过冷水迁移产生的应力 | C |  |  |  | 0.5
1 | 165 | 13 | 13 | 1 | 1 | 79 |  | 以下关于混凝土膨胀剂描述错误的是（）。 | A.当混凝土中有大量掺合料时，得到同样的膨胀率应相应提高膨胀剂掺量¦B.水胶比低，早期强度高，也会抑制混凝土膨胀的发展¦C.膨胀剂等量取代水泥时，会降低混凝土的温升¦D.膨胀剂与其他外加剂复合使用时，应关注两者的相容性 | C |  |  |  | 0.5
1 | 166 | 13 | 13 | 1 | 1 | 80 |  | 液体外加剂中固体物质的含量是指（）。 | A.固体含量¦B.含水率¦C.含水量¦D.浓度 | A |  |  |  | 0.5
1 | 167 | 13 | 13 | 1 | 1 | 81 |  | 以下属于硫铝酸钙类膨胀剂的是（）。①FN-M膨胀剂②CSA微膨胀剂③U型膨胀剂④EA-L膨胀剂 | A.②③④¦B.①②③④¦C.③④¦D.②③④ | B |  |  |  | 0.5
1 | 168 | 13 | 13 | 1 | 1 | 82 |  | 以下可用作缓凝剂的是（）。 | A.松香热聚物¦B.硫铝酸钙¦C.丙酮¦D.糖蜜 | D |  |  |  | 0.5
1 | 169 | 13 | 13 | 1 | 2 | 1 |  | 混凝土是由（）这几种材料组成的。 | A.胶凝材料¦B.粗骨料¦C.细骨料¦D.水¦E.石膏 | ABCD |  |  |  | 1
1 | 170 | 13 | 13 | 1 | 2 | 2 |  | 粗骨料的质量要求包括（）。 | A.最大粒径及级配¦B.颗粒形状及表面特征¦C.有害杂质¦D.强度¦E.细度模数 | ABCD |  |  |  | 1
1 | 171 | 13 | 13 | 1 | 2 | 3 |  | 对混凝土中用砂的质量要求包括（）。 | A.有害杂质的含量¦B.砂的粗细程度¦C.砂的颗粒级配¦D.坚固性¦E.针片状含量 | ABCD |  |  |  | 1
1 | 172 | 13 | 13 | 1 | 2 | 4 |  | 砂、石材料在混凝土中所起的作用有（）。 | A.与水发生化学反应¦B.节约水泥¦C.承受荷载¦D.限制硬化水泥的收缩¦E.起骨架和填充作用 | BCDE |  |  |  | 1
1 | 173 | 13 | 13 | 1 | 2 | 5 |  | 集料中有害杂质包括（）。 | A.含泥量和泥块含量¦B.硫化物和硫酸盐含量¦C.轻物质含量¦D.云母含量¦E.氧化钙 | ABCD |  |  |  | 1
1 | 174 | 13 | 13 | 1 | 2 | 6 |  | 轻骨料按来源分为以下（）几类。 | A.天然多孔岩石加工而成的天然轻骨料¦B.以地方材料为原材料加工而成的人造轻骨料¦C.粉煤灰陶粒¦D.页岩陶粒¦E.以工业废渣为原材料加工而成的工业废渣轻骨料 | ABE |  |  |  | 1
1 | 175 | 13 | 13 | 1 | 2 | 7 |  | 限制石子最大粒径的原因有（）。 | A.受搅拌设备的影响¦B.混凝土构件截面尺寸的影响¦C.粒径太大不易搅拌均匀¦D.密实度不易保证¦E.石子最大粒径越大易导致薄弱的界面开裂 | ABCDE |  |  |  | 1
1 | 176 | 13 | 13 | 1 | 2 | 8 |  | 在砂子标准筛分曲线当中，说法正确的有（）。 | A.1、2、3砂区分别代表着三个级配合格的砂区¦B.如果砂的实际级配曲线超过1区往右下偏时，表示砂过粗¦C.如果如果砂的实际级配曲线超过1区往右下偏时，表示砂过细¦D.如果砂的实际级配曲线超过3区往左上偏时，表示砂过粗¦E.中砂曲线均落在2区内 | AB |  |  |  | 1
1 | 177 | 13 | 13 | 1 | 2 | 9 |  | 根据矿物掺合料的化学活性基本上可分为（）。 | A.有胶凝性的¦B.有火山灰活性的¦C.惰性的¦D.安定性的¦E.不可水化性的 | ABC |  |  |  | 1
1 | 178 | 13 | 13 | 1 | 2 | 10 |  | 拌制混凝土和砂浆用粉煤灰的技术要求包括（）。 | A.细度¦B.需水量比¦C.烧失量¦D.三氧化硫¦E.含泥量 | ABCD |  |  |  | 1
1 | 179 | 13 | 13 | 1 | 2 | 11 |  | 以下对混凝土用水的质量要求说法正确的是（）。 | A.不影响混凝土的凝结和硬化¦B.无损于混凝土强度发展及耐久性¦C.不加快钢筋锈蚀¦D.不引起预应力钢筋脆断¦E.无氯离子含量限制 | ABCD |  |  |  | 1
1 | 180 | 13 | 13 | 1 | 2 | 12 |  | 下列有关配制混凝土的说法正确的是（）。 | A.用较粗的砂拌制混凝土比用较细的砂所需的水泥浆少，故应优选粗砂¦B.配制混凝土时优选Ⅱ区砂¦C.当采用Ⅰ区砂时，应适当降低砂率，以保证混凝土强度¦D.混凝土用砂应遵循就地取材的原则¦E.砂细粉含量越多越好 | AB |  |  |  | 1
1 | 181 | 13 | 13 | 1 | 2 | 13 |  | 混凝土外加剂按其主要功能可分为（）。 | A.改善混凝土耐久性的外加剂¦B.改善混凝土拌合物流变性能的外加剂¦C.改善混凝土其他性能的外加剂¦D.调节混凝土凝结时间、硬化性能的外加剂¦E.可加快水泥硬化 | ABCD |  |  |  | 1
1 | 182 | 13 | 13 | 1 | 2 | 14 |  | 下列选项属于调节混凝土凝结时间、硬化性能的外加剂的是（）。 | A.缓凝剂¦B.引气剂¦C.速凝剂¦D.早强剂¦E.减水剂 | ACD |  |  |  | 1
1 | 183 | 13 | 13 | 1 | 2 | 15 |  | 混凝土外加剂按其主要功能可分为（）。 | A.改善混凝土耐久性的外加剂¦B.改善混凝土拌合物流变性能的外加剂¦C.改善混凝土其他性能的外加剂¦D.调节混凝土凝结时间、硬化性能的外加剂¦E.均具有减水剂作用 | ABCD |  |  |  | 1
1 | 184 | 13 | 13 | 1 | 2 | 16 |  | 下列选项属于改善混凝土耐久性的外加剂的是（）。 | A.防水剂¦B.缓凝剂¦C.引气剂¦D.阻锈剂¦E.加气剂 | ACD |  |  |  | 1
1 | 185 | 13 | 13 | 1 | 2 | 17 |  | 下列选项属于调节混凝土凝结时间、硬化性能的外加剂的是（）。 | A.缓凝剂¦B.引气剂¦C.速凝剂¦D.早强剂¦E.阻锈剂 | ACD |  |  |  | 1
1 | 186 | 13 | 13 | 1 | 2 | 18 |  | 下列选项属于改善混凝土其他性能的外加剂的是（）。 | A.加气剂¦B.膨胀剂¦C.着色剂¦D.缓凝剂¦E.早强剂 | ABC |  |  |  | 1
1 | 187 | 13 | 13 | 1 | 2 | 19 |  | 改善混凝土拌合物流变性能的外加剂主要包括（）。 | A.缓凝剂¦B.减水剂¦C.泵送剂¦D.早强剂¦E.阻锈剂 | BC |  |  |  | 1
1 | 188 | 13 | 13 | 1 | 2 | 20 |  | 混凝土外加剂可应用的工程有（）。 | A.铁路¦B.公路¦C.核电¦D.大坝¦E.机场 | ABCDE |  |  |  | 1
1 | 189 | 13 | 13 | 1 | 2 | 21 |  | 混凝土外加剂具有的主要功能包括（）。 | A.改善混凝土或砂浆拌合物施工时的和易性¦B.提高混凝土或砂浆的强度及其他物理力学性能¦C.节约水泥或代替特种水泥¦D.加速混凝土或砂浆的早期强度发展¦E.调节混凝土或砂浆的凝结硬化速度 | ABCDE |  |  |  | 1
1 | 190 | 13 | 13 | 1 | 2 | 22 |  | 混凝土外加剂具有的主要功能包括（）。 | A.调节混凝土或砂浆的含气量¦B.降低水泥初期水化热或延缓水化放热¦C.改善拌合物的泌水性¦D.提高混凝土或砂浆耐各种侵蚀性盐类的腐蚀性¦E.减弱碱-集料反应 | ABCDE |  |  |  | 1
1 | 191 | 13 | 13 | 1 | 2 | 23 |  | 混凝土外加剂具有的主要功能包括（）。 | A.改善混凝土或砂浆的毛细孔结构¦B.改善混凝土的泵送性¦C.提高钢筋的抗锈蚀能力¦D.提高集料与砂浆界面的粘结力，提高钢筋与混凝土的握裹力¦E.提高新老混凝土界面的粘结力等 | ABCDE |  |  |  | 1
1 | 192 | 13 | 13 | 1 | 2 | 24 |  | 混凝土外加剂按其主要功能可分为（）。 | A.改善混凝土耐久性的外加剂¦B.改善混凝土拌合物流变性能的外加剂¦C.改善混凝土其他性能的外加剂¦D.调节混凝土凝结时间、硬化性能的外加剂¦E.能加速混凝土早期强度发展的外加剂 | ABCD |  |  |  | 1
1 | 193 | 13 | 13 | 1 | 2 | 25 |  | 下列选项属于改善混凝土拌合物流变性能的外加剂的是（）。 | A.普通减水剂¦B.缓凝剂¦C.高效减水剂¦D.阻锈剂¦E.高性能外加剂 | ACE |  |  |  | 1
1 | 194 | 13 | 13 | 1 | 2 | 26 |  | 依据GB8076标准，下列哪些外加剂的减水率指标要求不小于8%（） | A.普通减水剂¦B.高效减水剂¦C.引气减水剂¦D.泵送减水剂¦E.早强剂 | ABCD |  |  |  | 1
1 | 195 | 13 | 13 | 1 | 2 | 27 |  | 依据GB8076标准，下列哪些外加剂的含气量指标要求大于等于3.0%（） | A.普通减水剂¦B.高效减水剂¦C.引气减水剂¦D.缓凝剂¦E.引气剂 | CE |  |  |  | 1
1 | 196 | 13 | 13 | 1 | 2 | 28 |  | 工程中应用混凝土膨胀剂时应注意的事项有（）。 | A.其他外加剂对膨胀剂膨胀效能的影响¦B.其他外加剂与膨胀剂的相容性¦C.水胶比的变化¦D.掺合料抑制膨胀¦E.大体积混凝土温升 | ABCDE |  |  |  | 1
1 | 197 | 13 | 13 | 1 | 2 | 29 |  | 普通减水剂的主要成分为木质素磺酸盐，通常由亚硫酸盐法生产纸浆的副产品制得，常用的有（）。 | A.木钙¦B.膨胀剂¦C.木钠¦D.缓凝剂¦E.木镁 | ACE |  |  |  | 1
1 | 198 | 13 | 13 | 1 | 2 | 30 |  | 高效减水剂不同于普通减水剂，具有较高的减水率，较低引气量，是我国使用量大、面广的外加剂品种。目前，我国使用的高效减水剂品种较多，主要有（）。 | A.萘系减水剂¦B.氨基磺酸盐系减水剂¦C.脂肪族（醛酮缩合物）减水剂¦D.密胺系及改性密胺系减水剂¦E.蒽系减水剂 | ABCDE |  |  |  | 1
1 | 199 | 13 | 13 | 1 | 2 | 31 |  | 以下关于聚羧酸盐类减水剂说法正确的有（）。 | A.是一种高性能外加剂¦B.是一种普通减水剂¦C.具有掺量低，减水率高的特点¦D.外加剂中氯离子和碱含量较低¦E.生产和使用过程中具有污染环境的负面影响 | ACD |  |  |  | 1
1 | 200 | 13 | 13 | 1 | 2 | 32 |  | 下列外加剂中具有缓凝作用的有（）。 | A.缓凝高效减水剂¦B.速凝剂¦C.膨胀剂¦D.缓凝减水剂¦E.缓凝剂 | ADE |  |  |  | 1
1 | 201 | 13 | 13 | 1 | 2 | 33 |  | 依据GB8076标准，高性能减水剂可分为（）。 | A.早强型¦B.膨胀型¦C.缓凝型¦D.促凝型¦E.标准型 | ACE |  |  |  | 1
1 | 202 | 13 | 13 | 1 | 2 | 34 |  | 膨胀剂在混凝土中的作用（）。 | A.抗渗¦B.防水¦C.防裂¦D.补偿收缩¦E.增加含气量 | ABCD |  |  |  | 1
1 | 203 | 13 | 13 | 1 | 2 | 35 |  | 混凝土膨胀剂按水化产物分为（）。 | A.氢氧化钙类¦B.硫铝酸钙类¦C.氧化钙类¦D.硫铝酸钙-氧化钙类¦E.石灰类 | BCD |  |  |  | 1
1 | 204 | 13 | 13 | 1 | 3 | 1 |  | 石子是用压碎值表示强度指标的。（） | A.正确¦B.错误 | A |  |  |  | 0.5
1 | 205 | 13 | 13 | 1 | 3 | 2 |  | 普通混凝土用细骨料是指公称粒径小于5mm的岩石颗粒。（） | A.正确¦B.错误 | A |  |  |  | 0.5
1 | 206 | 13 | 13 | 1 | 3 | 3 |  | 配制混凝土用砂、石应尽量使总表面积小些、总空隙率小些。（） | A.正确¦B.错误 | A |  |  |  | 0.5
1 | 207 | 13 | 13 | 1 | 3 | 4 |  | 石子的最大粒径的控制是从施工、结构截面尺寸及钢筋间距和经济性等方面考虑的。（） | A.正确¦B.错误 | A |  |  |  | 0.5
1 | 208 | 13 | 13 | 1 | 3 | 5 |  | 砂的颗粒级配可用细度模数指标表示。（） | A.正确¦B.错误 | B |  |  |  | 0.5
1 | 209 | 13 | 13 | 1 | 3 | 6 |  | 中砂的细度模数为3.0~2.3.（） | A.正确¦B.错误 | A |  |  |  | 0.5
1 | 210 | 13 | 13 | 1 | 3 | 7 |  | 石子的最大粒径是指石子公称粒径的上限。（） | A.正确¦B.错误 | A |  |  |  | 0.5
1 | 211 | 13 | 13 | 1 | 3 | 8 |  | 随着粗骨料最大粒径的增大，骨料的空隙率及总表面积则随之均增大（级配良好）。（） | A.正确¦B.错误 | B |  |  |  | 0.5
1 | 212 | 13 | 13 | 1 | 3 | 9 |  | 若砂子的筛分曲线落在规定的三个级配区中的任一个区，则颗粒级配都是合格的，即适用于配制混凝土。（） | A.正确¦B.错误 | A |  |  |  | 0.5
1 | 213 | 13 | 13 | 1 | 3 | 10 |  | 针状颗粒是指颗粒长度大于该颗粒所属相应粒级的平均粒径2.4倍者。（） | A.正确¦B.错误 | A |  |  |  | 0.5
1 | 214 | 13 | 13 | 1 | 3 | 11 |  | 混凝土中石子最大粒径的选择，不超过浇筑截面最小尺寸的1/4。（） | A.正确¦B.错误 | A |  |  |  | 0.5
1 | 215 | 13 | 13 | 1 | 3 | 12 |  | 评定细骨料粗细程度和级配好坏的指标为筛分曲线和细度模数。（） | A.正确¦B.错误 | B |  |  |  | 0.5
1 | 216 | 13 | 13 | 1 | 3 | 13 |  | 混凝土用砂，尽量选用细砂，从而节约水泥。（） | A.正确¦B.错误 | B |  |  |  | 0.5
1 | 217 | 13 | 13 | 1 | 3 | 14 |  | 骨料中含杂质较多时，将降低混凝土的强度。（） | A.正确¦B.错误 | A |  |  |  | 0.5
1 | 218 | 13 | 13 | 1 | 3 | 15 |  | 现有一个大体积混凝土工程，选择粉煤灰水泥最合适。（） | A.正确¦B.错误 | B |  |  |  | 0.5
1 | 219 | 13 | 13 | 1 | 3 | 16 |  | 碱骨料反应是指混凝土内水泥中的碱性氧化物与骨料中的活性二氧化碳发生的反应。（） | A.正确¦B.错误 | B |  |  |  | 0.5
1 | 220 | 13 | 13 | 1 | 3 | 17 |  | 石子级配中，空隙率最小的是间断级配。（） | A.正确¦B.错误 | B |  |  |  | 0.5
1 | 221 | 13 | 13 | 1 | 3 | 18 |  | 碎石的粗细程度用细度模数表示。（） | A.正确¦B.错误 | B |  |  |  | 0.5
1 | 222 | 13 | 13 | 1 | 3 | 19 |  | 细度模数为2.5的砂为中砂。（） | A.正确¦B.错误 | A |  |  |  | 0.5
1 | 223 | 13 | 13 | 1 | 3 | 20 |  | 混凝土用粗骨料，其最大颗粒粒径不得超过钢筋最小间距的1/3。（） | A.正确¦B.错误 | B |  |  |  | 0.5
1 | 224 | 13 | 13 | 1 | 3 | 21 |  | 混凝土压碎指标越小，说明粗骨料抵抗受压破碎的能力越强。（） | A.正确¦B.错误 | A |  |  |  | 0.5
1 | 225 | 13 | 13 | 1 | 3 | 22 |  | 混凝土外加剂的应用有助于节约资源和环境保护。（） | A.正确¦B.错误 | A |  |  |  | 0.5
1 | 226 | 13 | 13 | 1 | 3 | 23 |  | 所有混凝土外加剂均能减少混凝土的单位用水量。（） | A.正确¦B.错误 | B |  |  |  | 0.5
1 | 227 | 13 | 13 | 1 | 3 | 24 |  | 混凝土外加剂都能提高混凝土的抗压强度。（） | A.正确¦B.错误 | B |  |  |  | 0.5
1 | 228 | 13 | 13 | 1 | 3 | 25 |  | 所有混凝土外加剂均能提高混凝土耐久性。（） | A.正确¦B.错误 | B |  |  |  | 0.5
1 | 229 | 13 | 13 | 1 | 3 | 26 |  | 能延长混凝土凝结时间，对混凝土后期强度无不利影响的外加剂叫缓凝剂。（） | A.正确¦B.错误 | A |  |  |  | 0.5
1 | 230 | 13 | 13 | 1 | 3 | 27 |  | 早强剂是能加速水泥水化和硬化，促进混凝土早期强度增长的外加剂，可缩短混凝土养护龄期，加快施工进度，提高模板和场地周转率。（） | A.正确¦B.错误 | A |  |  |  | 0.5
1 | 231 | 13 | 13 | 1 | 3 | 28 |  | 能延长拌合物凝结时间的外加剂称之为保塑剂。（） | A.正确¦B.错误 | B |  |  |  | 0.5
1 | 232 | 13 | 13 | 1 | 3 | 29 |  | 减水率为坍落度基本相同时基准混凝土和掺外加剂混凝土单位用水量之差与基准混凝土单位用水量之比。（） | A.正确¦B.错误 | A |  |  |  | 0.5
1 | 233 | 13 | 13 | 1 | 3 | 30 |  | 聚羧酸系高性能减水剂与萘系减水剂不宜复合使用。（） | A.正确¦B.错误 | A |  |  |  | 0.5
1 | 234 | 13 | 13 | 1 | 3 | 31 |  | 普通减水剂可分为早强型、标准型和缓凝型。（） | A.正确¦B.错误 | A |  |  |  | 0.5
1 | 235 | 13 | 13 | 1 | 3 | 32 |  | 高效减水剂的减水率指标要求是大于12%。（） | A.正确¦B.错误 | B |  |  |  | 0.5
1 | 236 | 13 | 13 | 1 | 3 | 33 |  | 掺外加剂混凝土的1h含气量经时变化量指标中的“-”号表示含气量增加，“+”号表示含气量减少。（） | A.正确¦B.错误 | A |  |  |  | 0.5
1 | 237 | 13 | 13 | 1 | 3 | 34 |  | 掺外加剂混凝土的凝结时间差性能指标中的“-”号表示提前，“+”号表示延缓。（） | A.正确¦B.错误 | A |  |  |  | 0.5
1 | 238 | 13 | 13 | 1 | 3 | 35 |  | 膨胀剂应用到混凝土中，旨在防止开裂，提高其抗渗性。（） | A.正确¦B.错误 | A |  |  |  | 0.5
1 | 239 | 13 | 13 | 1 | 3 | 36 |  | 氯盐是很好的防冻组分，可推广应用于钢筋混凝土结构中。（） | A.正确¦B.错误 | B |  |  |  | 0.5
1 | 240 | 13 | 13 | 1 | 3 | 37 |  | 由于游离氧化镁在混凝土中能起到膨胀作用，故在混凝土膨胀剂中不必限制氧化镁含量。（） | A.正确¦B.错误 | B |  |  |  | 0.5
1 | 241 | 13 | 13 | 1 | 3 | 38 |  | 由于膨胀剂多为粉状材料，在使用过程中可以不考虑其他外加水剂外加剂与膨胀剂的相容性问题。（） | A.正确¦B.错误 | B |  |  |  | 0.5
1 | 242 | 13 | 13 | 1 | 3 | 39 |  | 当混凝土中有大量掺合料时，得到同样的膨胀率应相应提高膨胀剂掺量。（） | A.正确¦B.错误 | A |  |  |  | 0.5
1 | 243 | 13 | 13 | 1 | 3 | 40 |  | 评价防冻剂性能优劣，最主要的指标是掺防冻剂混凝土负温养护下强度是否能继续发展并能达到规定的强度。（） | A.正确¦B.错误 | A |  |  |  | 0.5
1 | 244 | 13 | 13 | 1 | 4 | 1 | 用500g烘干河砂进行筛分析试验，各筛上的晒余量见下表[bimg] | 该次砂的细度模数为（）¦该砂为（）¦该砂属于（）¦该砂的表现密度是指（）¦下列说法不正确的是（） | A.2.60¦B.2.69¦C.2.68¦D.2.70}A.粗砂¦B.中砂¦C.细砂¦D.特细砂}A.天然砂¦B.人工砂¦C.机制砂¦D.以上都有可能}A.在一定温度和绝对密实状态下，单位体积集料的质量¦B.具有代表性颗粒的单位体积的质量¦C.单位表现体积集料的质量¦D.具有代表性颗粒的单位质量的体积}A.砂粒径越大，其表面积越小，通常空隙率也相应减小¦B.砂的空隙率和表面积主要由集料颗粒级配决定¦C.砂表面的覆盖物可增加混凝土密实性，提高混凝土强度¦D.通常砂饱和面干状态下的水分含量为2%左右 | C}B}A}C}C |  | syy/pic1.jpg |  | 1
1 | 245 | 13 | 13 | 1 | 4 | 2 | 一厂家在所提供的A型外加剂说明中有如下描述：（1）本产品系纯β-萘磺酸盐亚甲基高级缩合物，其主要成分有工业萘、硫酸、甲醛、液碱和氧化钙乳液等。（2）本产品对水泥混凝土具有超塑化、高效减水和增强等功能，同时具有改善新拌混凝土各种性能指标和提高工作性等作用。（3）与基准混凝土同坍落度和等水泥用量的前提下，本产品减水率可达18%~26%，混凝土各龄期强度均有显著提高，3~7d提高50%~90%，28d仍可提高20%以上。（4）本产品掺量范围1%~2%（以胶凝材料量计），可根据与水泥的适应性、气温的变化和混凝土坍落度等要求，在推荐范围内调整确定最佳掺量。从上述描述中，回答如下问题： | 该A型外加剂是（）¦该A型外加剂属于什么品种减水剂？（）¦该A型外加剂的主要功能是（）¦该A型外加剂的推荐掺量范围为（）¦要使该A型外加剂具有延缓混凝土凝结时间功能，可通过试验复合（） | A.普通减水剂¦B.高效减水剂¦C.高性能减水剂¦D.标准型减水剂}A.萘系¦B.氨基磺酸盐细¦C.脂肪族¦D.密胺系}A.改善混凝土耐久性¦B.调节混凝土凝结时间¦C.改善混凝土拌合物流变性能¦D.改善混凝土体积稳定性}A.1%~1.5%¦B.1.5%~2%¦C.1%~2%¦D.无法确定}A.早强剂¦B.缓凝剂¦C.引气剂¦D.促凝剂 | B}A}C}C}B |  |  |  | 1
1 | 246 | 13 | 13 | 1 | 4 | 3 | 某工业废渣具有如下特征：（1）颜色介于乳白色和灰黑色之间。（2）颗粒细度与水泥接近。（3）手感光滑，显微镜下可观测到较多光滑的玻璃球状颗粒。从上述描述中，回答如下问题： | 该工业废渣可能是（）¦该工业废渣是（）¦该工业废渣在混凝土中的效应不包括（）¦混凝土中掺入该工业废渣对混凝土工作性能的影响说法不正确的是（）¦以下有关该工业废渣的说法正确的是（） | A.磨细矿渣¦B.粉煤灰¦C.硅灰¦D.硅藻土}A.非活性的¦B.火山灰活性的¦C.惰性¦D.安定性}A.火山灰活性作用¦B.填充作用¦C.润滑作用¦D.早强增强作用}A.增大混凝土需水量¦B.减小混凝土需水量¦C.减少泌水与离析¦D.改善混凝土和易性}A.可以改善混凝土的流动性¦B.可增大混凝土的水化热¦C.可取代水泥，掺量过多时，也不会影响混凝土的抗碳化能力¦D.可提高混凝土自收缩 | B}B}D}B}A |  |  |  | 1
1 | 247 | 13 | 13 | 1 | 4 | 4 | 某混凝土搅拌站试配了一组C35混凝土，坍落度为90mm。根据上述条件，回答下述问题： | 将混凝土配合比中用水量增加5kg/m3，则坍落度可能为（）¦采用Ⅰ级粉煤灰取代20%水泥，其他组分不变，则混凝土坍落度将（）¦将该混凝土中的中砂换成细砂，其他组分不变，则混凝土坍落度将（）¦如想增大混凝土坍落度并延缓混凝土凝结时间，可掺入（）¦若在该混凝土中采用10%硅灰取代水泥，则下列说法不正确的是（） | A.40mm±10mm¦B.60mm±10mm¦C.80mm±10mm¦D.110mm±10mm}A.减小¦B.增大¦C.不变¦D.以上情况皆有可能}A.减小¦B.增大¦C.不变¦D.以上情况皆有可能}A.早强剂减水剂¦B.缓凝型减水剂¦C.标准型减水剂¦D.引气减水剂}A.减小了混凝土坍落度¦B.增大了混凝土强度¦C.增大了混凝土体积稳定性¦D.提高了混凝土抗化学侵蚀能力 | D}B}A}B}C |  |  |  | 1
1 | 248 | 13 | 13 | 1 | 4 | 5 | 某厂家在所提供聚羧酸外加剂减水率可达25%~30%，按固体掺量计，该减水剂掺量范围为0.15%~0.25%（以胶凝材料量计）。从上述描述中，回答如下问题： | 该羧酸外加剂是一种（）¦该类型外加剂减水率不小于（）¦关于该类型外加剂，下列说法不正确的是（）¦与萘系减水剂相比，下列说法正确的是（）¦若在寒冷地区使用该减水剂，为提高混凝土抗冻性，可通过复配（） | A.普通减水剂¦B.高效减水剂¦C.高性能减水剂¦D.标准型减水剂}A.10%¦B.12%¦C.20%¦D.25%}A.外加剂钟氯离子和碱含量较低¦B.生产和使用过程中具有污染环境的负面影响¦C.外加剂增强效果好¦D.外加剂结构可变性大}A.坍落度损失大¦B.混凝土收缩大¦C.两种外加剂可复配使用¦D.减水率高、掺量低}A.引气剂¦B.缓凝剂¦C.早强剂¦D.消泡剂 | C}D}B}D}A |  |  |  | 1
1 | 249 | 13 | 13 | 1 | 1 | 1 | 下列哪一个参数是评价混凝土拌合物性能的重要指标（） |  | A.凝结时间¦B.安定性¦C.收缩性能¦D.和易性 | D |  |  |  | 0.5
1 | 250 | 13 | 13 | 1 | 1 | 2 | 混凝土的徐变是指（） |  | A.在冲击荷载作用下产生的塑性变形¦B.在振动荷载作用下产生的塑性变形¦C.在瞬时荷载作用下产生的塑性变形¦D.在长期荷载作用下产生的塑性变形 | D |  |  |  | 0.5
1 | 251 | 13 | 13 | 1 | 1 | 3 | 在下列材料中，收缩量最大的材料是（） |  | A.混凝土¦B.水泥砂浆¦C.水泥净浆¦D.纤维混凝土 | C |  |  |  | 0.5
1 | 252 | 13 | 13 | 1 | 1 | 4 | 混凝土的碳化是指空气中的（）与水泥石中的（）发生反应。 |  | A.二氧化硅，氧化钙¦B.二氧化碳，氢氧化钙¦C.二氧化硅，氢氧化钙¦D.二氧化碳，氧化钙 | B |  |  |  | 0.5
1 | 253 | 13 | 13 | 1 | 1 | 5 | （）是指混凝土拌合物在自重或机械力作用下，能产生流动，并均匀地填满模板的性能。 |  | A.泌水性¦B.黏聚性¦C.保水性¦D.流动性 | D |  |  |  | 0.5
1 | 254 | 13 | 13 | 1 | 1 | 6 | 在下列混凝土的技术性能中，正确的是（）。 |  | A.抗剪强度大于抗压强度¦B.轴心抗压强度小于立方体抗压强度¦C.混凝土不受力时内部无裂缝¦D.徐变对混凝土有害无利 | B |  |  |  | 0.5
1 | 255 | 13 | 13 | 1 | 1 | 7 | 以下提高混凝土抗冻性的措施中，不正确的是（）。 |  | A.降低混凝土密实度¦B.降低水胶比¦C.加强养护¦D.掺用引气剂 | A |  |  |  | 0.5
1 | 256 | 13 | 13 | 1 | 1 | 8 | 关于合理砂率对混凝土拌合物新拌特性的影响，说法不正确的是（）。 |  | A.流动性最小¦B.黏聚性良好¦C.保水性良好¦D.水泥用量最小 | A |  |  |  | 0.5
1 | 257 | 13 | 13 | 1 | 1 | 9 | 关于混凝土碱集料反应的叙述，不正确的是（）。 |  | A.使用低碱水泥可有效抑制碱集料反应¦B.掺加矿渣、粉煤灰等矿物掺合料也可抑制碱集料反应¦C.保持混凝土干燥可防止碱集料反应发生¦D.1kg钾离子的危害与1kg钠离子的危害相同 | D |  |  |  | 0.5
1 | 258 | 13 | 13 | 1 | 1 | 10 | 以下防止混凝土碳化的措施中，不正确的是（）。 |  | A.使用混合材掺量少的水泥¦B.采用较大的水胶比¦C.加强潮湿养护¦D.延长养护龄期 | B |  |  |  | 0.5
1 | 259 | 13 | 13 | 1 | 1 | 11 | 以下哪一项不是影响混凝土抗冻性的主要因素（）。 |  | A.混凝土密实度¦B.混凝土孔隙充水程度¦C.混凝土强度¦D.养护龄期 | C |  |  |  | 0.5
1 | 260 | 13 | 13 | 1 | 1 | 12 | 混凝土拌合物越干硬，表明该混凝土的维勃稠度值（）。 |  | A.越大¦B.越小¦C.不变¦D.趋于零 | A |  |  |  | 0.5
1 | 261 | 13 | 13 | 1 | 1 | 13 | 以下关于确定混凝土抗压强度和强度等级的说法正确的是（）。 |  | A.自然养护28d的混凝土的抗压强度可以用来确定混凝土的抗压强度¦B.蒸汽养护28d的混凝土的抗压强度可以用来确定混凝土的抗压强度¦C.标准养护28d的混凝土的抗压强度可以用来确定混凝土的强度等级¦D.自然养护28d的混凝土的抗压强度可以用来确定混凝土的强度等级 | C |  |  |  | 0.5
1 | 262 | 13 | 13 | 1 | 1 | 14 | 在提高混凝土耐久性的措施中，最关键的是（）。 |  | A.混凝土的密实度¦B.水泥的品质¦C.骨料的品质¦D.掺入外加剂 | A |  |  |  | 0.5
1 | 263 | 13 | 13 | 1 | 1 | 15 | 关于混凝土干湿变形的叙述，不正确的是（）。 |  | A.水泥用量多者，干缩量较大¦B.水胶比大者，干缩量较大¦C.轻骨料混凝土干缩比普通混凝土大¦D.矿渣水泥干缩比普通混凝土小 | D |  |  |  | 0.5
1 | 264 | 13 | 13 | 1 | 1 | 16 | 混凝土立方体抗压强度标准值是指（）。 |  | A.立方体抗压强度平均值¦B.具有90%保证率的立方体抗压强度¦C.具有95%保证率的立方体抗压强度¦D.具有100%保证率的立方体抗压强度 | C |  |  |  | 0.5
1 | 265 | 13 | 13 | 1 | 1 | 17 | 混凝土拌合物和易性不包括以下哪项内容（）。 |  | A.流动性¦B.黏聚性¦C.安定性¦D.保水性 | C |  |  |  | 0.5
1 | 266 | 13 | 13 | 1 | 1 | 18 | 下列措施中，不能减少混凝土干燥收缩的是（）。 |  | A.减少水泥用量¦B.增大砂率¦C.减少单位用水量¦D.加强养护 | B |  |  |  | 0.5
1 | 267 | 13 | 13 | 1 | 1 | 19 | 在荷载作用下，混凝土变形可由四个阶段来描述，这四个阶段决定了混凝土（）曲线的特征。 |  | A.应力-应变¦B.应力-变形¦C.变形-强度¦D.强度-力值 | A |  |  |  | 0.5
1 | 268 | 13 | 13 | 1 | 1 | 20 | 提高混凝土抗渗性的关键在于（） |  | A.增加水泥用量¦B.提高混凝土的密实度和改变其孔隙结构¦C.降低水胶比¦D.减少用水量 | B |  |  |  | 0.5
1 | 269 | 13 | 13 | 1 | 1 | 21 | 混凝土的干湿变形主要取决于周围环境湿度的变化，表现为（）。 |  | A.收缩¦B.膨胀¦C.开裂¦D.干缩湿胀 | D |  |  |  | 0.5
1 | 270 | 13 | 13 | 1 | 1 | 22 | 通常情况下，混凝土的水胶比越大，其强度（）。 |  | A.越大¦B.越小¦C.不变¦D.不一定 | B |  |  |  | 0.5
1 | 271 | 13 | 13 | 1 | 1 | 23 | 抗弯强度是指混凝土材料抵抗弯曲不断裂的能力。一般采用三点抗弯测试或（）点测试方法评测。 |  | A.八¦B.六¦C.五¦D.四 | D |  |  |  | 0.5
1 | 272 | 13 | 13 | 1 | 1 | 24 | 关于混凝土徐变的叙述不正确的是（）。 |  | A.水泥用量越多，徐变越大¦B.混凝土弹性模量大徐变小¦C.混凝土徐变没有好处¦D.混凝土徐变有有害的一面，也有有利的一面 | C |  |  |  | 0.5
1 | 273 | 13 | 13 | 1 | 1 | 25 | 评定和易性的方法有（）。（1）坍落度（2）维勃稠度（3）直观经验评定黏聚性（4）直观经验评定保水性 |  | A.（1）（2）¦B.（3）（4）¦C.（1）（2）（3）¦D.（1）（2）（3）（4） | D |  |  |  | 0.5
1 | 274 | 13 | 13 | 1 | 1 | 26 | 获得大流动性混凝土的最佳方法是（）。 |  | A.增加用水量¦B.增大水胶比¦C.减少水泥用量¦D.掺加减水剂 | D |  |  |  | 0.5
1 | 275 | 13 | 13 | 1 | 1 | 27 | 在混凝土材料应力、应变曲线上任一点的应力与应变的比值，称为混凝土在该应力下的（）。 |  | A.变形模量¦B.弹性模量¦C.剪切模量¦D.切线模量 | A |  |  |  | 0.5
1 | 276 | 13 | 13 | 1 | 1 | 28 | 以下哪一项不是影响混凝土碳化速度的主要因素（）。 |  | A.水泥的品种¦B.砂率¦C.水胶比¦D.环境湿度和硬化条件 | B |  |  |  | 0.5
1 | 277 | 13 | 13 | 1 | 1 | 29 | 以下关于防止混凝土开裂的有效措施，不正确的是（）。 |  | A.减少水泥用量，使用低热水泥¦B.在结构中设置温度钢筋¦C.低温环境时注意保温养护，防止混凝土早期受冻破坏¦D.浇筑成型后不必加强保水养护 | D |  |  |  | 0.5
1 | 278 | 13 | 13 | 1 | 1 | 30 | 混凝土失去塑性但不具备机械强度的时间称为混凝土的（）。 |  | A.初凝时间¦B.终凝时间¦C.固化时间¦D.塑性时间 | A |  |  |  | 0.5
1 | 279 | 13 | 13 | 1 | 1 | 31 | 混凝土的抗拉强度只有抗压强度的（），且随混凝土强度等级的提高，比值有所降低。 |  | A.1/10~1/20¦B.1/2~1/4¦C.1/5~1/10¦D.1/15~1/25 | A |  |  |  | 0.5
1 | 280 | 13 | 13 | 1 | 1 | 32 | 普通混凝土的缺点不包括（）。 |  | A.脆性大¦B.抗拉强度低¦C.原材料来源广泛，价格低廉¦D.自重较大 | C |  |  |  | 0.5
1 | 281 | 13 | 13 | 1 | 1 | 33 | 以下哪种措施可以缩短混凝土的凝结时间（）。 |  | A.采用早强剂¦B.增加水泥熟料中C3S含量¦C.浇筑混凝土后要及时养护¦D.增加环境的湿度 | A |  |  |  | 0.5
1 | 282 | 13 | 13 | 1 | 1 | 34 | 用于预应力钢筋混凝土构件、吊车梁及特种结构等，应选用（）等级强度的混凝土。 |  | A.C25~C30¦B.C40~C45¦C.C50~C60¦D.C60~C80 | B |  |  |  | 0.5
1 | 283 | 13 | 13 | 1 | 1 | 35 | 以下混凝土性能中，不属于混凝土力学性能的是（）。 |  | A.抗压强度¦B.抗拉强度¦C.徐变¦D.抗弯强度 | C |  |  |  | 0.5
1 | 284 | 13 | 13 | 1 | 1 | 36 | 将混凝土制品在温度为（20±2）℃，相对湿度大于95%的标准条件下进行的养护，是（）。 |  | A.标准养护¦B.自然养护¦C.蒸汽养护¦D.压蒸养护 | A |  |  |  | 0.5
1 | 285 | 13 | 13 | 1 | 1 | 37 | 关于水胶比对混凝土拌合物特性的影响，说法不正确的是（）。 |  | A.水胶比越大，黏聚性越差¦B.水胶比越小，保水性越好¦C.水胶比过大会产生离析现象¦D.水胶比越大，坍落度越小 | D |  |  |  | 0.5
1 | 286 | 13 | 13 | 1 | 1 | 38 | 下列（）不会使混凝土的干缩率减小。 |  | A.增加用水量¦B.骨料级配良好¦C.湿热养护¦D.水泥浆量减少（W/B不变） | A |  |  |  | 0.5
1 | 287 | 13 | 13 | 1 | 1 | 39 | 以下（）属于混凝土在荷载作用下的变形。 |  | A.化学收缩¦B.徐变¦C.温度变形¦D.干湿变形 | B |  |  |  | 0.5
1 | 288 | 13 | 13 | 1 | 1 | 40 | 混凝土养护应注意夏天保持必要湿度，冬天保持必要温度，其主要原因是（）。 |  | A.增加混凝土中游离水¦B.增加混凝土抗渗能力¦C.延缓混凝土凝结时间¦D.使水泥水化作用正常进行 | D |  |  |  | 0.5
1 | 289 | 13 | 13 | 1 | 2 | 1 | 混凝土和易性是一项综合的技术性质，其主要包括（）。 |  | A.流动性¦B.黏聚性¦C.保水性¦D.坍落度¦E.强度 | ABC |  |  |  | 1
1 | 290 | 13 | 13 | 1 | 2 | 2 | 混凝土拌合物的流动性可采用哪些指标表示（）。 |  | A.坍落度¦B.维勃稠度¦C.流动度¦D.扩展度¦E.和易性 | ABD |  |  |  | 1
1 | 291 | 13 | 13 | 1 | 2 | 3 | 和易性的影响因素有（）。 |  | A.水泥浆量¦B.水胶比¦C.砂率¦D.集料性质¦E.强度 | ABCD |  |  |  | 1
1 | 292 | 13 | 13 | 1 | 2 | 4 | 影响混凝土凝结时间的因素主要有（）。 |  | A.原材料¦B.施工工艺¦C.养护条件¦D.砂率¦E.振捣密实程度 | ABC |  |  |  | 1
1 | 293 | 13 | 13 | 1 | 2 | 5 | 混凝土抗压强度主要分为几类（）。 |  | A.混凝土立方体抗压强度¦B.混凝土轴心抗压强度¦C.混凝土弯曲强度¦D.混凝土劈裂抗拉强度¦E.混凝土弹性模型 | AB |  |  |  | 1
1 | 294 | 13 | 13 | 1 | 2 | 6 | 影响混凝土抗压强度的因素主要有（）。 |  | A.水胶比¦B.粗集料¦C.温湿度¦D.施工¦E.以上都不对 | ABCD |  |  |  | 1
1 | 295 | 13 | 13 | 1 | 2 | 7 | 混凝土的抗拉强度可分为几类（）。 |  | A.直接抗拉强度¦B.劈裂抗拉强度¦C.弯曲抗拉强度¦D.抗压强度¦E.弹性模量 | ABC |  |  |  | 1
1 | 296 | 13 | 13 | 1 | 2 | 8 | 以下哪种混凝土是用抗弯强度为主要设计指标的（）。 |  | A.大坝用混凝土¦B.道路路面用混凝土¦C.机场跑道用混凝土¦D.地基基础用混凝土¦E.高层建筑 | BC |  |  |  | 1
1 | 297 | 13 | 13 | 1 | 2 | 9 | C25~C30的混凝土可以用于以下哪几种结构（）。 |  | A.大跨度结构¦B.耐久性高的结构¦C.楼梯¦¦D.预制构件¦E.只能用于临时建筑物 | ABD |  |  |  | 1
1 | 298 | 13 | 13 | 1 | 2 | 10 | 提高混凝土抗渗性通常采用的措施有（）。 |  | A.采用较高的水胶比¦B.骨料要干净、密致、级配良好¦C.施工振捣密实¦D.保证养护条件¦E.降低强度 | BCD |  |  |  | 1
1 | 299 | 13 | 13 | 1 | 2 | 11 | 混凝土的耐久性包括（）。 |  | A.抗渗性¦B.抗冻性¦C.抗侵蚀¦D.抗碳化¦E.抗压强度 | ABCD |  |  |  | 1
1 | 300 | 13 | 13 | 1 | 2 | 12 | 混凝土产生裂缝的原因有（）。 |  | A.水泥水化热过大¦B.水泥体积安定性不良¦C.大气温度变化较大¦D.混凝土早期受冻¦E.加湿养护 | ABCD |  |  |  | 1
1 | 301 | 13 | 13 | 1 | 2 | 13 | 影响混凝土干缩变形的因素有（）。 |  | A.水泥用量、细度¦B.水泥品种¦C.水胶比¦D.骨料的质量¦E.测试方法 | ABCD |  |  |  | 1
1 | 302 | 13 | 13 | 1 | 2 | 14 | 普通混凝土力学性能试验包括（）。 |  | A.抗压强度试验¦B.轴心抗压强度试验¦C.静力受压弹性模量试验¦D.抗折强度试验¦E.坍落度试验 | ABCD |  |  |  | 1
1 | 303 | 13 | 13 | 1 | 2 | 15 | 抗侵蚀性是指混凝土在含有侵蚀性介质环境中遭受到化学侵蚀、物理作用而不破坏的能力。目前的侵蚀类型主要有（）。 |  | A.硫酸盐侵蚀¦B.酸侵蚀¦C.碱-集料反应¦D.海水侵蚀¦E.干缩 | ABD |  |  |  | 1
1 | 304 | 13 | 13 | 1 | 2 | 16 | 混凝土非荷载作用下的变形分为哪几种（）。 |  | A.化学收缩¦B.塑性收缩¦C.干湿变形¦D.温度变形¦E.开裂 | ABCD |  |  |  | 1
1 | 305 | 13 | 13 | 1 | 2 | 17 | 影响混凝土抗冻性能的主要因素有（）。 |  | A.混凝土密实度¦B.水胶比¦C.养护时间¦D.混凝土孔隙充水程度¦E.以上皆不影响 | ABCD |  |  |  | 1
1 | 306 | 13 | 13 | 1 | 2 | 18 | 混凝土碱集料反应的条件是（）。 |  | A.一定的湿度条件¦B.集料中有活性集料¦C.胶凝材料中有碱性物质¦D.高温条件¦E.标准养护 | ABC |  |  |  | 1
1 | 307 | 13 | 13 | 1 | 2 | 19 | 混凝土拌合物和易性的好坏，不仅直接影响工人浇筑混凝土的效率，而且会影响（）。 |  | A.混凝土硬化后的强度¦B.混凝土耐久性¦C.混凝土密实度¦D.混凝土的抗冻性¦E.水胶比 | ABCD |  |  |  | 1
1 | 308 | 13 | 13 | 1 | 2 | 20 | 影响混凝土碳化性的因素有（）。 |  | A.水泥品种¦B.水胶比¦C.外加剂¦D.环境条件¦E.钢筋 | ABCD |  |  |  | 1
1 | 309 | 13 | 13 | 1 | 3 | 1 | 碱集料反应产生的碱-硅酸盐凝胶，吸水后会产生膨胀，体积可增大8~10倍。（） |  | A.正确¦B.错误 | B |  |  |  | 0.5
1 | 310 | 13 | 13 | 1 | 3 | 2 | 水胶比决定CO2在混凝土中的扩散速度。水胶比越大，混凝土内部的孔隙率就越大，混凝土碳化的速度越快。（） |  | A.正确¦B.错误 | A |  |  |  | 0.5
1 | 311 | 13 | 13 | 1 | 3 | 3 | 抗渗性是指混凝土在饱和水状态下，经多次冻融循环作用而不破坏，强度也不严重降低的，不发生渗透的性能。（） |  | A.正确¦B.错误 | B |  |  |  | 0.5
1 | 312 | 13 | 13 | 1 | 3 | 4 | 在混凝土中掺入掺合料，如掺入优质粉煤灰等，可提高密实度，因而提高了混凝土抗渗性。（） |  | A.正确¦B.错误 | A |  |  |  | 0.5
1 | 313 | 13 | 13 | 1 | 3 | 5 | 抗渗性随水胶比的增加而下降，当水胶比大于0.3时，抗渗性急剧下降。（） |  | A.正确¦B.错误 | B |  |  |  | 0.5
1 | 314 | 13 | 13 | 1 | 3 | 6 | 混凝土密实度越大，抵抗冻融破坏的能力越强，抗冻性越高。（） |  | A.正确¦B.错误 | A |  |  |  | 0.5
1 | 315 | 13 | 13 | 1 | 3 | 7 | 混凝土中的水泥用量少，水胶比小，混凝土弹性模量小。（） |  | A.正确¦B.错误 | B |  |  |  | 0.5
1 | 316 | 13 | 13 | 1 | 3 | 8 | 混凝土弹性模量是反映混凝土结构或钢筋混凝土结构刚度大小的重要指标。（） |  | A.正确¦B.错误 | A |  |  |  | 0.5
1 | 317 | 13 | 13 | 1 | 3 | 9 | 混凝土具有热胀冷缩的性质，称其变形为温度变形。（） |  | A.正确¦B.错误 | A |  |  |  | 0.5
1 | 318 | 13 | 13 | 1 | 3 | 10 | 混凝土的变形包括轻荷载作用下的变形和重荷载作用下的变形。（） |  | A.正确¦B.错误 | B |  |  |  | 0.5
1 | 319 | 13 | 13 | 1 | 3 | 11 | 抗弯强度是指混凝土材料抵抗弯曲不断裂的能力。一般采用二点抗弯测试或三点测试方法评测。（） |  | A.正确¦B.错误 | B |  |  |  | 0.5
1 | 320 | 13 | 13 | 1 | 3 | 12 | 混凝土的抗拉强度只有抗压强度的1/10~1/20，且随混凝土强度等级的提高，比值有所降低。（） |  | A.正确¦B.错误 | A |  |  |  | 0.5
1 | 321 | 13 | 13 | 1 | 3 | 13 | 混凝土的强度发展在一定的温度、湿度条件下，在0~40℃范围内，抗压强度随温度增高。（） |  | A.正确¦B.错误 | A |  |  |  | 0.5
1 | 322 | 13 | 13 | 1 | 3 | 14 | 混凝土强度等级是混凝土结构设计的强度计算依据，同时还是混凝土施工中控制工程质量和工程验收时的重要依据。（） |  | A.正确¦B.错误 | A |  |  |  | 0.5
1 | 323 | 13 | 13 | 1 | 3 | 15 | 混凝土的轴心抗压强度与立方体抗压强度之比约为0.9~1.0.（） |  | A.正确¦B.错误 | B |  |  |  | 0.5
1 | 324 | 13 | 13 | 1 | 3 | 16 | 使用化学速凝、早强剂或硅灰，可同时缩短混凝土拌合物的初凝和终凝时间，并减少初终凝的时间差。（） |  | A.正确¦B.错误 | A |  |  |  | 0.5
1 | 325 | 13 | 13 | 1 | 3 | 17 | 贯入阻力达到3.5MPa和28.0MPa的时间分别为混凝土拌合物的初凝和终凝时间。（） |  | A.正确¦B.错误 | A |  |  |  | 0.5
1 | 326 | 13 | 13 | 1 | 3 | 18 | 强度等级大于C60的混凝土称为高强混凝土。（） |  | A.正确¦B.错误 | A |  |  |  | 0.5
1 | 327 | 13 | 13 | 1 | 3 | 19 | 防止混凝土中钢筋锈蚀的主要措施是钢筋表面刷油漆。（） |  | A.正确¦B.错误 | B |  |  |  | 0.5
1 | 328 | 13 | 13 | 1 | 3 | 20 | 流动性、黏聚性和保水性三者既相互关联又相互矛盾，当流动性很大时，则往往黏聚性和保水性较差。（） |  | A.正确¦B.错误 | A |  |  |  | 0.5
1 | 329 | 13 | 13 | 1 | 3 | 21 | 当混凝土拌合物坍落度太小时，保持水胶比不变，适当增加水泥浆量；当混凝土坍落度太大，保持砂率不变，适当增加砂、石。（） |  | A.正确¦B.错误 | A |  |  |  | 0.5
1 | 330 | 13 | 13 | 1 | 3 | 22 | 水泥熟料组分及细度、掺合料种类及掺量、外加剂等均会影响混凝土拌合物的凝结时间。（） |  | A.正确¦B.错误 | A |  |  |  | 0.5
1 | 331 | 13 | 13 | 1 | 4 | 1 | 某混凝土搅拌站试配了一组C30混凝土配合比，拌合物性能如下：坍落度65mm，初凝和终凝时间分别为210min和600min。根据上述条件，回答下述问题： | 坍落度是表示混凝土（）的指标。¦该坍落度属于（）等级的坍落度等级。¦以下（）不利于改善混凝土的流动性。¦初凝时间是指混凝土拌合物从加水搅拌开始至贯入阻力达到（）时的时间。¦以下（）不是影响混凝土凝结时间的主要因素。 | A.越聚性¦B.保水性¦C.流动性¦D.安定性}A.S1¦B.S2¦C.S3¦D.S4}A.增大水胶比¦B.降低减水剂用量¦C.合理砂率¦D.增大水泥浆含量（W/B不变）}A.2.5MPa¦B.3.5MPa¦C.4.5MPa¦D.28.0MPa}A.外加剂¦B.施工工艺¦C.强度等级¦D.养护条件 | C}B}B}B}C |  |  |  | 1
1 | 332 | 13 | 13 | 1 | 4 | 2 | 某地正处于寒冷干燥的气候，工地浇筑的混凝土设计强度等级为C30，根据工地现场测试，得到实体混凝土结构28d的强度为25.5MPa。根据上述条件，回答下述问题： | 该设计强度等级的混凝土适合下列哪种结构（）¦混凝土强度等级是根据混凝土（）标准值来确定的。¦混凝土的轴心抗压强度与立方体抗压强度之比约为（）¦该混凝土实际强度未达到设计强度的可能原因是（）¦以下（）不能提高混凝土的强度 | A.垫层、基础、地平及受力不大的结构¦B.高层建筑¦C.大跨度结构、耐久性高的结构、预制构件等结构¦D.预应力钢筋混凝土构件}A.立方体抗压强度¦B.轴心抗压强度¦C.抗拉强度¦D.弯曲强度}A.0.7~0.9¦B.0.8~0.9¦C.0.6~0.8¦D.0.7~0.8}A.浇筑的影响¦B.水泥的影响¦C.结构的影响¦D.温湿度的影响}A.降低水胶比¦B.选用表面光滑的卵石¦C.选用表面粗糙、多棱角的碎石¦D.加强养护 | C}A}D}D}B |  |  |  | 1
1 | 333 | 13 | 13 | 1 | 4 | 3 | 某抗冻混凝土设计抗冻等级为F150，经实测该混凝土的抗冻等级只达到F100。经调查，该工程为了赶工期，缩短了冻结前的养护时间。根据上述问题，回答下列问题： | 该抗冻等级的判定采用的是什么方法？（）¦该抗冻混凝土实测抗冻等级为F100，可能原因是（）¦如提高该混凝土的密实度，则抗冻性（）¦寒冷地区的混凝土应比温暖地区具有（）的抗冻性¦以下（）不能提高混凝土的抗冻性 | A.慢冻法¦B.快冻法¦C.慢冻法和快冻法相结合¦D.无法判断}A.气温温度太高¦B.养护时间不足¦C.结构设计错误¦D.无法判断}A.降低¦B.不确定¦C.不变¦D.提高}A.相同¦B.更低¦C.更高¦D.不确定}A.提高水胶比¦B.掺用引气剂¦C.加强养护¦D.掺用防水剂 | B}B}D}C}A |  |  |  | 1
1 | 334 | 13 | 13 | 1 | 1 | 1 | 要试配混凝土强度为C25~C30时，按JGJ55规定，用fcu=fcu,k+1.645σ，其中混凝土标准方差σ取（）。 |  | A.4.0¦B.5.0¦C.6.0¦D.8.0 | B |  |  |  | 0.5
1 | 335 | 13 | 13 | 1 | 1 | 2 | 混凝土质量配合比为水泥：砂：碎石=1:2.13:4.31，W/B=0.58，水泥用量为310kg/m3,1m3混凝土中含水（）kg。 |  | A.185¦B.180¦C.175¦D.170 | B |  |  |  | 0.5
1 | 336 | 13 | 13 | 1 | 1 | 3 | 某混凝土工程，所用配合比为水泥：砂：碎石=1:1.98:3.90，W/B=0.64.已知混凝土拌合物的体积密度为2400kg/m3,1立方米混凝土中含砂（）kg。 |  | A.656¦B.632¦C.665¦D.566 | B |  |  |  | 0.5
1 | 337 | 13 | 13 | 1 | 1 | 4 | 混凝土表观密度为2400kg/m3，水泥用量300kg/m3，水胶比0.60，砂率35%，每立方米混凝土中含石（）kg。 |  | A.1366¦B.1429¦C.1248¦D.1294 | C |  |  |  | 0.5
1 | 338 | 13 | 13 | 1 | 1 | 5 | 某钢筋混凝土柱的设计强度等级为C30，已知混凝土强度标准差为5.0MPa，则混凝土的配制强度为（）MPa。 |  | A.38.2¦B.39.0¦C.37.5¦D.32.8 | A |  |  |  | 0.5
1 | 339 | 13 | 13 | 1 | 1 | 6 | 根据GB/T8076混凝土高性能外加剂检验时配制基准混凝土配合比水泥用量（）kg/m3。 |  | A.330¦B.360¦C.330±10¦D.360±10 | B |  |  |  | 0.5
1 | 340 | 13 | 13 | 1 | 1 | 7 | 已知混凝土的设计配合比为mc:ms:mg=343:625:1250,W/B=0.54；测得施工现场砂含水率为4%，石含水率为2%，则施工配合比中的砂用量为（）。 |  | A.601¦B.638¦C.650¦D.651 | D |  |  |  | 0.5
1 | 341 | 13 | 13 | 1 | 1 | 8 | 混凝土表观密度为2400kg/m3，水泥用量260kg/m3，粉煤灰用量40kg/m3,水胶比0.60，砂率35%，每立方米混凝土中含砂（）kg。 |  | A.672¦B.735¦C.777¦D.1248 | A |  |  |  | 0.5
1 | 342 | 13 | 13 | 1 | 1 | 9 | 欲设计C30普通混凝土，其试配强度为（）。 |  | A.21.8MPa¦B.38.2MPa¦C.30.0MPa¦D.40.0MPa | B |  |  |  | 0.5
1 | 343 | 13 | 13 | 1 | 1 | 10 | 某材料试验室有一张混凝土用量配方，数字清晰为1:0.61:2.50:4.45，而文字模糊，下列哪种经验描述是正确的（）。 |  | A.水：水泥：砂：石¦B.水泥：水：砂：石¦C.砂：水泥：水：石¦D.水泥：砂：水：石 | B |  |  |  | 0.5
1 | 344 | 13 | 13 | 1 | 1 | 11 | 当采用特细砂配制混凝土时，以下措施中不可取的是（）。 |  | A.采用较小砂率¦B.增加水泥用量¦C.采用较小的坍落度¦D.掺减水剂 | C |  |  |  | 0.5
1 | 345 | 13 | 13 | 1 | 1 | 12 | 进行配合比设计时，水胶比根据（）确定。 |  | A.强度¦B.流动性¦C.工作性¦D.耐久性 | A |  |  |  | 0.5
1 | 346 | 13 | 13 | 1 | 1 | 13 | 混凝土配合比设计时，骨料一般以（）状态为基准。 |  | A.干燥¦B.湿润¦C.含水率为5.0%¦D.含水率为3.0% | A |  |  |  | 0.5
1 | 347 | 13 | 13 | 1 | 1 | 14 | 某钢筋混凝土结构，所需设计强度等级为C30，已知混凝土强度标准差为6.0MPa，则混凝土的配制强度为（）MPa。 |  | A.36.58¦B.37.90¦C.39.70¦D.39.87 | D |  |  |  | 0.5
1 | 348 | 13 | 13 | 1 | 1 | 15 | 根据GB/T8076混凝土早强剂检验时配置基准混凝土配合比水泥用量（）kg/m3。 |  | A.330¦B.360¦C.330±10¦D.360±10 | A |  |  |  | 0.5
1 | 349 | 13 | 13 | 1 | 1 | 16 | 进行混凝土泵送剂检测时，基准混凝土配合比按JGJ55进行设计，受检混凝土与基准混凝土的水泥用量相同均为（）kg/m3(采用碎石)。 |  | A.330±10¦B.360±10¦C.360¦D.330 | C |  |  |  | 0.5
1 | 350 | 13 | 13 | 1 | 1 | 17 | 混凝土质量配合比为水泥：砂：碎石=1:2.13:4.31，W/B=0.58，水泥用量为310kg/m3,1m3混凝土中含砂（）kg。 |  | A.656¦B.632¦C.660¦D.566 | C |  |  |  | 0.5
1 | 351 | 13 | 13 | 1 | 1 | 18 | 为保证耐久性，一般结构的钢筋混凝土水泥用量（kg/m3）不宜小于（）。 |  | A.200¦B.220¦C.240¦D.260 | D |  |  |  | 0.5
1 | 352 | 13 | 13 | 1 | 1 | 19 | 某住宅楼工程构造柱用碎石混凝土，设计强度等级为C20，已知混凝土强度标准差为4.0MPa，则混凝土的配制强度为（）MPa。 |  | A.36.58¦B.36.85¦C.26.58¦D.26.85 | C |  |  |  | 0.5
1 | 353 | 13 | 13 | 1 | 1 | 20 | 配制混凝土时，应以（）方式计量。 |  | A.质量¦B.体积¦C.干密度¦D.饱和密度 | A |  |  |  | 0.5
1 | 354 | 13 | 13 | 1 | 1 | 21 | 已知某混凝土的水胶比为0.5，用水量为180kg/m3，砂率为33%，混凝土拌合料成型后实测其表观密度为2400kg/m3，则每立方米混凝土中含砂（）kg。 |  | A.614¦B.641¦C.656¦D.665 | A |  |  |  | 0.5
1 | 355 | 13 | 13 | 1 | 1 | 22 | 已知普通混凝土的试配强度为38.2MPa，水泥实际抗压强度为48.0MPa，粗骨料为碎石（aa=0.53,ab=0.20），则其水胶比应为（）。 |  | A.0.34¦B.0.44¦C.0.59¦D.2.94 | B |  |  |  | 0.5
1 | 356 | 13 | 13 | 1 | 1 | 23 | 混凝土质量配合比为水泥：砂：碎石=1:2.13:4.31，W/B=0.58，水泥用量为310kg/m3,1m3混凝土中含石（）kg。 |  | A.1356¦B.1366¦C.1363¦D.1336 | D |  |  |  | 0.5
1 | 357 | 13 | 13 | 1 | 1 | 24 | 某工程的混凝土配合比中水泥用量300kg/m3，粉煤灰用量100kg/m3，用水量180kg/m3，该工程混凝土的水胶比为（）。 |  | A.0.30¦B.0.40¦C.0.45¦D.0.50 | C |  |  |  | 0.5
1 | 358 | 13 | 13 | 1 | 1 | 25 | 已知某混凝土的水灰比为0.5，用水量为180kg/m3，砂率为33%，混凝土拌合料成型后实测其表观密度为2400kg/m3，则每立方米混凝土中含石（）kg。 |  | A.1366¦B.1429¦C.1246¦D.1294 | C |  |  |  | 0.5
1 | 359 | 13 | 13 | 1 | 1 | 26 | 某工程基础用碎石混凝土，所需设计强度等级为C30，已知混凝土强度标准差为4.8MPa，则混凝土的配制强度为（）MPa. |  | A.36.58¦B.37.90¦C.39.70¦D.37.85 | B |  |  |  | 0.5
1 | 360 | 13 | 13 | 1 | 1 | 27 | 设计混凝土配合比时，选用水胶比的原则是（）。 |  | A.混凝土强度的要求¦B.小于最大水胶比¦C.混凝土强度的要求与最大水胶比的规定¦D.大于最大水胶比 | C |  |  |  | 0.5
1 | 361 | 13 | 13 | 1 | 1 | 28 | 在试拌混凝土时，发现混凝土拌合物的流动性偏大，应采取（）。 |  | A.直接加水泥¦B.保持砂率不变，增加砂石用量¦C.保持水胶比不变加水泥浆¦D.加混合材料 | B |  |  |  | 0.5
1 | 362 | 13 | 13 | 1 | 1 | 29 | 配制混凝土时，限制最大水胶比和最小水泥用量是为了满足（）的要求。 |  | A.强度¦B.刚度¦C.变形¦D.耐久性 | D |  |  |  | 0.5
1 | 363 | 13 | 13 | 1 | 1 | 30 | 某混凝土预制构件厂，生产钢筋混凝土大量需用设计强度为C30的混凝土，已知混凝土强度标准差为4.0MPa，则混凝土的配制强度为（）MPa。 |  | A.36.58¦B.36.85¦C.37.58¦D.37.85 | A |  |  |  | 0.5
1 | 364 | 13 | 13 | 1 | 1 | 31 | 混凝土表观密度为2400kg/m3，水泥用量300kg/m3，水胶比0.60，砂率35%，每立方米混凝土中含水（）kg。 |  | A.144¦B.105¦C.170¦D.180 | D |  |  |  | 0.5
1 | 365 | 13 | 13 | 1 | 1 | 32 | 通常情况下，混凝土的水胶比越大，其强度（）。 |  | A.越大¦B.越小¦C.不变¦D.不一定 | B |  |  |  | 0.5
1 | 366 | 13 | 13 | 1 | 1 | 33 | 要试配混凝土强度为C25~C30时，用fcu=fcu,k+1.645σ，其中混凝土标准方差σ取（）。 |  | A.4.0¦B.5.0¦C.6.0¦D.8.0 | B |  |  |  | 0.5
1 | 367 | 13 | 13 | 1 | 1 | 34 | 在混凝土用砂量不变条件下，砂的细度模数越小，说明（）。 |  | A.该混凝土细骨料的总表面积增大，水泥用量提高¦B.该混凝土细骨料的总表面积减小，可节约水泥¦C.该混凝土用砂的颗粒级配不良¦D.该混凝土用砂的颗粒级配良好 | A |  |  |  | 0.5
1 | 368 | 13 | 13 | 1 | 1 | 35 | 混凝土的密实度与（）有直接关系，与（）有间接关系。 |  | A.水泥单位用量，水胶比¦B.水胶比，水泥单位用量¦C.水胶比，用水量¦D.用水量，水胶比 | B |  |  |  | 0.5
1 | 369 | 13 | 13 | 1 | 1 | 36 | 配制高性能混凝土的关键措施是（）。 |  | A.加入性能较好的水泥¦B.加入质量较好的水¦C.加入性能较好的骨料¦D.掺加优质活性细矿物掺和材料 | D |  |  |  | 0.5
1 | 370 | 13 | 13 | 1 | 1 | 37 | 混凝土C20的配合比为1:2.2:4.4:0.58（水泥：砂：石：水），已知砂、石含水率分别为：3%，1%。那么一袋水泥50kg拌制混凝土的加水量为（）。 |  | A.24.5kg¦B.25.3kg¦C.23.5kg¦D.25.5kg | B |  |  |  | 0.5
1 | 371 | 13 | 13 | 1 | 1 | 38 | 欲设计C30普通混凝土，其试配强度为（）。 |  | A.21.8MPa¦B.38.2MPa¦C.30.0MPa¦D.40.0MPa | B |  |  |  | 0.5
1 | 372 | 13 | 13 | 1 | 1 | 39 | 混凝土表观密度为2400kg/m3，水泥用量300kg/m3，水胶比0.60，砂率35%，每立方米混凝土中含石（）kg。 |  | A.1366¦B.1429¦C.1248¦D.1294 | C |  |  |  | 0.5
1 | 373 | 13 | 13 | 1 | 1 | 40 | 已知混凝土的设计配合比为mc:ms:mg=343:625:1250,W/B=0.54；测得施工现场砂含水率为4%，石含水率为2%，则施工配合比中的石用量为（）。 |  | A.1200¦B.1225¦C.1275¦D.1300 | C |  |  |  | 0.5
1 | 374 | 13 | 13 | 1 | 2 | 1 | 进行混凝土配合比设计过程中，需要考虑混凝土的（）性能要求。 |  | A.力学性能¦B.拌合物性能¦C.长期性能¦D.耐久性能¦E.只考虑强度 | ABCD |  |  |  | 1
1 | 375 | 13 | 13 | 1 | 2 | 2 | 影响合理砂率大小的因素很多，主要有（）。 |  | A.水泥强度等级¦B.石子级配¦C.砂的细度模数¦D.水胶比¦E.水泥强度 | BC |  |  |  | 1
1 | 376 | 13 | 13 | 1 | 2 | 3 | 现场浇筑混凝土时，施工人员随意向新拌混凝土中加水，关于这一现象说法正确的是（）。 |  | A.混凝土配合比确定后，不能随意更改，故这种做法是错误的¦B.向新拌混凝土中加水不会对混凝土的性能造成影响¦C.向新拌混凝土中加水使水胶比发生了改变¦D.这种做法是禁止的，会导致混凝土的强度、耐久性降低¦E.不影响强度 | ACD |  |  |  | 1
1 | 377 | 13 | 13 | 1 | 2 | 4 | 普通混凝土配合比设计中的三个基本参数为（）。 |  | A.砂率¦B.单位水泥用量¦C.浆集比¦D.水胶比¦E.强度 | ABD |  |  |  | 1
1 | 378 | 13 | 13 | 1 | 2 | 5 | 混凝土拌合物和易性的好坏，不仅直接影响工人浇筑混凝土的效率，而且会影响（）。 |  | A.混凝土硬化后的强度¦B.混凝土耐久性¦C.混凝土密实度¦D.混凝土的抗冻性¦E.均不影响 | ABCD |  |  |  | 1
1 | 379 | 13 | 13 | 1 | 2 | 6 | 依据资料设计混凝土配合比的步骤是（）。 |  | A.计算混凝土的试配强度¦B.计算水灰比和选用单位水量¦C.确定养护条件、方式¦D.选用合理砂率，确定砂石单位用量¦E.加水 | ABD |  |  |  | 1
1 | 380 | 13 | 13 | 1 | 2 | 7 | 混凝土配合比设计的三个主要参数为（）。 |  | A.水胶比¦B.砂率¦C.水泥用量¦D.单位用水量¦E.坍落度 | ABD |  |  |  | 1
1 | 381 | 13 | 13 | 1 | 2 | 8 | 在混凝土配合比设计时，水胶比应满足（）。 |  | A.和易性要求¦B.强度要求¦C.耐久性要求¦D.经济性要求¦E.只要满足强度 | ABC |  |  |  | 1
1 | 382 | 13 | 13 | 1 | 2 | 9 | 设计混凝土配合比的基本要求（）。 |  | A.满足混凝土设计强度等级¦B.满足现场的水泥强度等级¦C.满足施工要求¦D.尽量节约水泥及降低混凝土成本¦E.只要考虑强度 | ACD |  |  |  | 1
1 | 383 | 13 | 13 | 1 | 2 | 10 | 普通混凝土配合比按体积法计算的理论是，混凝土的体积等于（）体积之和。 |  | A.砂石¦B.空气¦C.胶凝材料¦D.水¦E.水胶比 | ABCD |  |  |  | 1
1 | 384 | 13 | 13 | 1 | 3 | 1 | 为保证混凝土的耐久性，混凝土配比设计时有最大水胶比和最小水泥用量两方面的限制。（） |  | A.正确¦B.错误 | A |  |  |  | 0.5
1 | 385 | 13 | 13 | 1 | 3 | 2 | 测定新拌混凝土和易性时，当流动性比所要求的较大，且黏聚性、保水性也差，应当采取保持水胶比不变，适当增大砂率的措施。（） |  | A.正确¦B.错误 | A |  |  |  | 0.5
1 | 386 | 13 | 13 | 1 | 3 | 3 | 现有一个大体积混凝土工程，选择粉煤灰水泥最合适。（） |  | A.正确¦B.错误 | A |  |  |  | 0.5
1 | 387 | 13 | 13 | 1 | 3 | 4 | 在设计混凝土配合比时，配置强度要比设计要求的强度等级高些，提高幅度的多少，取决于强度保证率和施工水平。（） |  | A.正确¦B.错误 | A |  |  |  | 0.5
1 | 388 | 13 | 13 | 1 | 3 | 5 | 试配混凝土，经计算砂石总重量1880kg，选用砂率30%，则石子用量为1016kg。（） |  | A.正确¦B.错误 | B |  |  |  | 0.5
1 | 389 | 13 | 13 | 1 | 3 | 6 | 泵送剂基准混凝土配合比按《普通混凝土配合比设计规程》JGJ55-2011进行设计，受检混凝土与基准混凝土的水泥、砂、石用量相同。（） |  | A.正确¦B.错误 | A |  |  |  | 0.5
1 | 390 | 13 | 13 | 1 | 3 | 7 | 初步配合比是既满足强度要求又满足工作性要求的配合比设计。（） |  | A.正确¦B.错误 | A |  |  |  | 0.5
1 | 391 | 13 | 13 | 1 | 3 | 8 | 混凝土配比设计时，最佳砂率是依据水胶比、石子种类和最大粒径确定的。（） |  | A.正确¦B.错误 | A |  |  |  | 0.5
1 | 392 | 13 | 13 | 1 | 3 | 9 | 为保证混凝土的强度，混凝土配合比设计时有最小水胶比和最大水泥用量两方面的限制。（） |  | A.正确¦B.错误 | B |  |  |  | 0.5
1 | 393 | 13 | 13 | 1 | 3 | 10 | 在混凝土配合比设计过程当中，施工要求的坍落度主要用于确定混凝土的早期强度。（） |  | A.正确¦B.错误 | B |  |  |  | 0.5
1 | 394 | 13 | 13 | 1 | 3 | 11 | 现浇钢筋混凝土梁式楼梯，混凝土C20，楼梯截面最小尺寸为150mm，钢筋最小净间距29mm，粒径为5~20mm的卵石较为合适。（） |  | A.正确¦B.错误 | B |  |  |  | 0.5
1 | 395 | 13 | 13 | 1 | 3 | 12 | 混凝土配合比常用的表示方法只有一种。（） |  | A.正确¦B.错误 | B |  |  |  | 0.5
1 | 396 | 13 | 13 | 1 | 3 | 13 | 混凝土C20的配合比为1:2.2:4.4:0.58（水泥：砂：石：水），已知砂、石含水率分别为：3%，1%。那么一袋水泥50kg拌制混凝土的加水量为23.5kg。（） |  | A.正确¦B.错误 | A |  |  |  | 0.5
1 | 397 | 13 | 13 | 1 | 3 | 14 | 某工程的混凝土变异系数为10%，平均强度为23MPa，设计强度等级C20，该工程混凝土的标准差为2.3MPa。（） |  | A.正确¦B.错误 | A |  |  |  | 0.5
1 | 398 | 13 | 13 | 1 | 3 | 15 | 混凝土质量配合比为水泥：砂：碎石=1:2.13:4.31，W/B=0.58，水泥用量为310kg/m3,1m3混凝土中含石1336kg。（） |  | A.正确¦B.错误 | A |  |  |  | 0.5
1 | 399 | 13 | 13 | 1 | 3 | 16 | 为保证耐久性，一般结构的钢筋混凝土水泥用量（kg/m3）不宜小于200。（） |  | A.正确¦B.错误 | B |  |  |  | 0.5
1 | 400 | 13 | 13 | 1 | 4 | 1 | 某工地用混凝土，经试配调整后，得到和易性合格的材料用量为：水泥3.20kg，水1.85kg，砂6.30kg，石子12.65kg，实测拌合物的表观密度2450kg/m3。那么， | 试配混凝土用原材料总重为（）¦混凝土的水胶比为（）¦混凝土砂率是（）¦按混凝土拌合物的表观密度2450kg/m3计算，单方混凝土配制时所需的砂用量为（）¦基准配合比经强度检验符合要求，现测得工地用石子含水率为2.5%，则配制1m3混凝土时实际所需石子的用量为（） | A.5.05kg¦B.9.50kg¦C.18.95kg¦D.24.00kg}A.0.56¦B.0.58¦C.0.57¦D.0.60}A.0.30¦B.0.33¦C.0.35¦D.0.38}A.584kg¦B.678kg¦C.634kg¦D.1291kg}A.1323kg¦B.1182kg¦C.1290kg¦D.1268kg | D}B}B}C}A |  |  |  | 1
1 | 401 | 13 | 13 | 1 | 4 | 2 | 根据以下所给条件计算配合比：普通硅酸盐水泥（P·O）42.5，砂率Sp为37%，用水量为190kg/m3，细骨料含水率为3.1%，粗骨料含水率为0.6%，工地需配置强度等级为C35的混凝土，则： | 混凝土的实际配制强度为（）¦确定混凝土的水胶比为（）（计算过程中αa取0.53，αb取0.2）¦单方混凝土中水泥用量为（）¦单方混凝土中细骨料用量为（）¦单方混凝土中粗骨料用量为（） | A.35.00MPa¦B.41.80MPa¦C.43.22MPa¦D.48.00MPa}A.0.40¦B.0.44¦C.0.48¦D.0.52}A.340.4kg¦B.365.4kg¦C.372.3kg¦D.412.0kg}A.612.5kg¦B.672.5kg¦C.682.5kg¦D.695.5kg}A.1133.1kg¦B.1148.1kg¦C.1162.1kg¦D.1212.1kg | C}D}B}C}C |  |  |  | 1
1 | 402 | 13 | 13 | 1 | 4 | 3 | 试用体积法设计C35混凝土配合比，设计要求：坍落度50~70mm，砂率37%，配制混凝土不选用引气剂或引气型外加剂；已知条件：水泥（P·O）42.5（比重3.15）、中粗砂（比重2.65）、碎石（粒径10.0~31.5mm比重2.67），单方用水量取180kg/m3。求出： | 混凝土配制强度为（）¦计算混凝土的水胶比W/B，得（）（计算过程中αa取0.53，αb取0.2）¦选择混凝土的用水量，计算水泥用量为（）¦计算单方混凝土所需砂的用量（）¦计算单方混凝土所需石子用量（） | A.35.00MPa¦B.41.80MPa¦C.43.22MPa¦D.48.00MPa}A.0.40¦B.0.44¦C.0.48¦D.0.52}A.346.2kg¦B.365.4kg¦C.372.3kg¦D.412.0kg}A.612.5kg¦B.672.5kg¦C.689.5kg¦D.695.5kg}A.1133.1kg¦B.1148.1kg¦C.1162.1kg¦D.1174.0kg | C}D}A}C}D |  |  |  | 1
1 | 403 | 13 | 13 | 1 | 1 | 1 | 钢筋是指（）用和预应力钢筋混凝土用钢材。 |  | A.弹性¦B.砂石¦C.钢筋混凝土¦D.水泥 | C |  |  |  | 0.5
1 | 404 | 13 | 13 | 1 | 1 | 2 | 钢筋是指钢筋混凝土用和（）用钢材。 |  | A.砂石¦B.预应力钢筋混凝土¦C.混凝土¦D.水泥 | B |  |  |  | 0.5
1 | 405 | 13 | 13 | 1 | 1 | 3 | 各种化学成分含量的多少，对钢筋（）和可焊性的影响极大。 |  | A.弹性¦B.机械性能¦C.化学性能¦D.塑性 | B |  |  |  | 0.5
1 | 406 | 13 | 13 | 1 | 1 | 4 | 一般建筑钢筋在正常情况下不作（）检验。 |  | A.弹性¦B.机械性能¦C.化学成分¦D.塑性 | C |  |  |  | 0.5
1 | 407 | 13 | 13 | 1 | 1 | 5 | 钢筋中主要的五种化学成分是指（）、锰、硅、硫、磷。 |  | A.碳¦B.酸¦C.碱¦D.铜 | A |  |  |  | 0.5
1 | 408 | 13 | 13 | 1 | 1 | 6 | 磷使钢容易发生（）。 |  | A.热断¦B.冷脆¦C.断裂¦D.热脆 | B |  |  |  | 0.5
1 | 409 | 13 | 13 | 1 | 1 | 7 | 钢筋中的磷在（）℃时，可使钢材或焊缝出现冷裂纹。 |  | A.100¦B.150¦C.200¦D.300 | C |  |  |  | 0.5
1 | 410 | 13 | 13 | 1 | 1 | 8 | 钢筋可以承受（），增加机械强度。 |  | A.剪力¦B.拉力¦C.摩擦力¦D.塑性 | B |  |  |  | 0.5
1 | 411 | 13 | 13 | 1 | 1 | 9 | 钢筋用它的（）作为设计强度，一般在设计规范中给出了设计值。 |  | A.屈服强度¦B.抗拉强度¦C.弹性模量¦D.冷弯 | A |  |  |  | 0.5
1 | 412 | 13 | 13 | 1 | 1 | 10 | 钢筋中含碳量增大，钢的（）和韧性则下降。 |  | A.塑性¦B.化学性能¦C.硬度¦D.熔点 | A |  |  |  | 0.5
1 | 413 | 13 | 13 | 1 | 1 | 11 | 钢筋中含碳量增大，钢的（）也随之变差。 |  | A.焊接性¦B.强度¦C.硬度¦D.熔点 | A |  |  |  | 0.5
1 | 414 | 13 | 13 | 1 | 1 | 12 | 钢筋混凝土结构用热轧带肋钢筋HRBF500的含碳量应为（）。 |  | A.>0.25%¦B.0.25%~0.7%¦C.≤0.25%¦D.＜0.25% | C |  |  |  | 0.5
1 | 415 | 13 | 13 | 1 | 1 | 13 | 钢材按照（）一般可分为软钢和硬钢。 |  | A.可焊性¦B.化学性能¦C.机械性嫩¦D.熔点 | C |  |  |  | 0.5
1 | 416 | 13 | 13 | 1 | 1 | 14 | 钢材根据它们是否存在屈服点可划分为软钢和（）。 |  | A.软钢¦B.合金钢¦C.碳素钢¦D.硬钢 | D |  |  |  | 0.5
1 | 417 | 13 | 13 | 1 | 1 | 15 | 由于硬钢无明显屈服点，塑性较软钢（），所以其控制应力系数较软钢低。 |  | A.好¦B.相同¦C.差¦D.高 | C |  |  |  | 0.5
1 | 418 | 13 | 13 | 1 | 1 | 16 | 软钢有明显的（），破坏前有明显的预兆。 |  | A.屈服点¦B.抗压强度¦C.抗拉强度¦D.硬度 | A |  |  |  | 0.5
1 | 419 | 13 | 13 | 1 | 1 | 17 | 光圆钢筋是指横截面为圆形，且表面为光滑的钢筋混凝土配筋用钢材，此类钢筋属Ⅰ级钢筋，钢筋的公称直径范围为（）。 |  | A.6~18mm¦B.8~18mm¦C.8~22mm¦D.6~22mm | D |  |  |  | 0.5
1 | 420 | 13 | 13 | 1 | 1 | 18 | 热轧钢筋是钢厂用（）和普通低合金钢制成。 |  | A.普通低碳钢¦B.中碳钢¦C.高碳钢¦D.合金钢 | A |  |  |  | 0.5
1 | 421 | 13 | 13 | 1 | 1 | 19 | 热轧光圆钢筋是指横截面为圆形，且表面为光滑的钢筋混凝土配筋用钢材，它的牌号为（）。 |  | A.HRB¦B.RRB¦C.HPB¦D.HPS | C |  |  |  | 0.5
1 | 422 | 13 | 13 | 1 | 1 | 20 | 余热处理钢筋也是带肋钢筋，目前仅有（）。 |  | A.月牙钢筋¦B.光圆钢筋¦C.钢绞线¦D.钢丝 | A |  |  |  | 0.5
1 | 423 | 13 | 13 | 1 | 1 | 21 | 中、高强钢丝和钢绞丝均无明显（）和屈服台阶，也称为硬钢，其抗拉强度很高。 |  | A.屈服点¦B.抗拉强度¦C.强度¦D.断裂 | A |  |  |  | 0.5
1 | 424 | 13 | 13 | 1 | 1 | 22 | 硬钢拉伸试验中对应于残余应变为（）的应力，称之为无明显屈服点钢筋的条件屈服点。 |  | A.0.3%¦B.0.2%¦C.0.25%¦D.0.4% | B |  |  |  | 0.5
1 | 425 | 13 | 13 | 1 | 1 | 23 | 冷拉可提高钢筋的（），使钢筋伸长，起到节约钢材、调直钢筋、自动除锈、检查对焊焊接质量的作用。 |  | A.抗压强度¦B.抗拉强度¦C.抗剪强度¦D.屈服强度 | D |  |  |  | 0.5
1 | 426 | 13 | 13 | 1 | 1 | 24 | 冷拉可使钢筋（），起到节约钢材、调直钢筋、自动除锈、检查对焊焊接质量的作用。 |  | A.伸长¦B.抗拉强度¦C.缩短¦D.屈服强度 | A |  |  |  | 0.5
1 | 427 | 13 | 13 | 1 | 1 | 25 | 经冷加工后的钢筋在（）提高的同时，延伸率显著降低。 |  | A.弹性模量¦B.强度¦C.熔点¦D.硬度 | B |  |  |  | 0.5
1 | 428 | 13 | 13 | 1 | 1 | 26 | 在寒冷地区，对钢筋的（）也有一定要求。 |  | A.抗剪强度¦B.低温性能¦C.硬度¦D.耐磨性 | B |  |  |  | 0.5
1 | 429 | 13 | 13 | 1 | 1 | 27 | 热轧带肋钢筋是经热轧成型并经（）的成品钢筋。 |  | A.自然冷却¦B.低温冷却¦C.恒温¦D.高温 | A |  |  |  | 0.5
1 | 430 | 13 | 13 | 1 | 1 | 28 | 中、高强钢丝和钢绞线的强度标准值取具有（）以上保证率的抗拉强度值。 |  | A.80%¦B.90%¦C.95%¦D.98% | C |  |  |  | 0.5
1 | 431 | 13 | 13 | 1 | 2 | 1 | 钢筋是指钢筋混凝土用和预应力钢筋混凝土用钢材，其横截面为圆形，有时为带有圆角的方形。包括（）等。 |  | A.光圆钢筋¦B.带肋钢筋¦C.扭转钢筋¦D.拉伸钢筋¦E.抗剪钢筋 | ABC |  |  |  | 1
1 | 432 | 13 | 13 | 1 | 2 | 2 | 钢筋种类很多，通常按（）等进行分类。 |  | A.物理性能¦B.化学成分¦C.机械性能¦D.生产工艺¦E.生产流程 | BCD |  |  |  | 1
1 | 433 | 13 | 13 | 1 | 2 | 3 | 碳素钢按碳量多少，又分为（）。 |  | A.低碳钢钢筋¦B.钢丝¦C.中碳钢钢筋¦D.高碳钢钢筋¦E.钢绞线 | ACD |  |  |  | 1
1 | 434 | 13 | 13 | 1 | 2 | 4 | 钢中含碳量增加渗碳体量就大，钢的（）也提高。 |  | A.硬度¦B.强度¦C.塑性¦D.焊接性¦E.材性 | AB |  |  |  | 1
1 | 435 | 13 | 13 | 1 | 2 | 5 | 硬钢和软钢根据它们是否存在屈服点划分的，以下（）属于硬钢。 |  | A.低碳钢钢筋¦B.钢丝¦C.钢绞线¦D.中碳钢钢筋¦E.合金钢 | BC |  |  |  | 1
1 | 436 | 13 | 13 | 1 | 2 | 6 | 硬钢的（），从加载到突然拉断，基本上不存在屈服阶段，属脆性破坏。 |  | A.塑性高¦B.强度高¦C.塑性差¦D.脆性大¦E.脆性小 | BCD |  |  |  | 1
1 | 437 | 13 | 13 | 1 | 2 | 7 | 钢筋混凝土用钢筋按生产工艺及轧制外形一般可分为（）。 |  | A.热轧带肋钢筋¦B.余热处理钢筋¦C.热轧光圆钢筋¦D.普通低碳钢热轧圆盘条¦E.碳素钢 | ABCD |  |  |  | 1
1 | 438 | 13 | 13 | 1 | 2 | 8 | 热轧光圆钢筋是指横截面为圆形，且表面为光滑的钢筋混凝土配筋用钢材，以下（）属于热轧光圆钢筋。 |  | A.HPB235¦B.HRB235¦C.RRB235¦D.HPB300¦E.HPB335 | AD |  |  |  | 1
1 | 439 | 13 | 13 | 1 | 2 | 9 | 无明显屈服点和屈服台阶的钢筋称为硬钢，如（）。 |  | A.低碳钢¦B.高强钢丝¦C.钢绞线¦D.热轧带肋钢筋¦E.热轧光圆钢筋 | BC |  |  |  | 1
1 | 440 | 13 | 13 | 1 | 2 | 10 | 中、高强钢丝和钢绞线均无明显（），其抗拉强度很高。 |  | A.屈服点¦B.屈服台阶¦C.强度¦D.断裂¦E.抗拉强度 | AB |  |  |  | 1
1 | 441 | 13 | 13 | 1 | 2 | 11 | 冷加工钢筋常用的加工工艺有（）四种。 |  | A.冷拉¦B.冷弯¦C.冷拔¦D.冷轧¦E.冷轧扭 | ACDE |  |  |  | 1
1 | 442 | 13 | 13 | 1 | 2 | 12 | 钢筋的（）等力学性能特征值作为交货检验的保证值。 |  | A.屈服强度¦B.断后伸长率¦C.热熔试验¦D.弹性模量¦E.横截面 | AB |  |  |  | 1
1 | 443 | 13 | 13 | 1 | 2 | 13 | 钢筋经过几次冷拔，钢筋强度比原来有很大（），但（）则显著降低。 |  | A.提高¦B.降低¦C.不变¦D.塑性¦E.弹性 | AD |  |  |  | 1
1 | 444 | 13 | 13 | 1 | 2 | 14 | 钢筋中主要的五种化学成分中哪几种是有害的（）。 |  | A.盐¦B.碱¦C.硫¦D.磷¦E.酸 | CD |  |  |  | 1
1 | 445 | 13 | 13 | 1 | 2 | 15 | 钢筋中的硫是一种有害物质，它在钢中使钢的（）下降。 |  | A.脆性¦B.塑性¦C.韧性¦D.热脆¦E.强度 | BC |  |  |  | 1
1 | 446 | 13 | 13 | 1 | 2 | 16 | 作为脱氧剂加入钢中的硅，可使钢的（）和（）增加。 |  | A.脆性¦B.强度¦C.韧性¦D.硬度¦E.酸性 | BD |  |  |  | 1
1 | 447 | 13 | 13 | 1 | 2 | 17 | 钢材按照机械性能一般可分为（）和（）。 |  | A.软钢¦B.硬钢¦C.合金钢¦D.碳素钢¦E.钢绞线 | AB |  |  |  | 1
1 | 448 | 13 | 13 | 1 | 3 | 1 | 碳素钢中除含有铁和碳元素外，还有少量在冶炼过程中带有的硅、锰、磷、硫等杂质。（） |  | A.正确¦B.错误 | A |  |  |  | 0.5
1 | 449 | 13 | 13 | 1 | 3 | 2 | 碳素钢按碳量多少，分为低碳钢钢筋和高碳钢钢筋。（） |  | A.正确¦B.错误 | B |  |  |  | 0.5
1 | 450 | 13 | 13 | 1 | 3 | 3 | 各种化学成分含量的多少，对钢筋机械性能和可焊性的影响不大。（） |  | A.正确¦B.错误 | B |  |  |  | 0.5
1 | 451 | 13 | 13 | 1 | 3 | 4 | 钢材按照机械性能一般可分为软钢和硬钢。（） |  | A.正确¦B.错误 | A |  |  |  | 0.5
1 | 452 | 13 | 13 | 1 | 3 | 5 | 钢材根据它们是否存在屈服点划分为软钢和硬钢，由于硬钢有明显屈服点，塑性较软钢小。（） |  | A.正确¦B.错误 | B |  |  |  | 0.5
1 | 453 | 13 | 13 | 1 | 3 | 6 | 软钢破坏前有明显的预兆，有较大的变形，属脆性破坏。（） |  | A.正确¦B.错误 | B |  |  |  | 0.5
1 | 454 | 13 | 13 | 1 | 3 | 7 | 硬钢强度高，从加载到突然拉断，基本上不存在屈服阶段，属塑性破坏。（） |  | A.正确¦B.错误 | B |  |  |  | 0.5
1 | 455 | 13 | 13 | 1 | 3 | 8 | 钢筋混凝土结构用热轧带肋钢筋HRB335的含碳量在0.25%~0.7%之间。（） |  | A.正确¦B.错误 | B |  |  |  | 0.5
1 | 456 | 13 | 13 | 1 | 3 | 9 | 余热处理钢筋是指将钢材热轧成型后立即穿水，进行表面冷却控制，然后利用芯部余热自身完成回火处理所得的成品钢筋，它也是带肋钢筋，目前仅有月牙钢筋，其钢筋表面及截面形状与热轧带肋钢筋相同，余热处理带肋钢筋的牌号为RRB。（） |  | A.正确¦B.错误 | A |  |  |  | 0.5
1 | 457 | 13 | 13 | 1 | 3 | 10 | 热轧光圆钢筋是指横截面为圆形，且表面为光滑的钢筋混凝土配筋用钢材。（） |  | A.正确¦B.错误 | A |  |  |  | 0.5
1 | 458 | 13 | 13 | 1 | 3 | 11 | 钢筋的牌号中HPB指热轧光圆钢筋，RRB指余热处理钢筋。（） |  | A.正确¦B.错误 | A |  |  |  | 0.5
1 | 459 | 13 | 13 | 1 | 3 | 12 | 中高强钢丝和钢绞线均无明显的屈服点和屈服台阶，也称为硬钢。（） |  | A.正确¦B.错误 | A |  |  |  | 0.5
1 | 460 | 13 | 13 | 1 | 4 | 1 | 工地中新进场一批钢筋，牌号为HRB，经测量内径为19.3mm，表面带有两条纵肋，化学分析结果含碳量为0.23%，机械性能试验结果：屈服强度为370MPa，抗拉强度为520MPa,试回答以下问题： | 依据机械性能试验该批钢筋为（）¦依据化学分析结果该批钢筋为（）¦依据轧制外形和牌号该批钢筋为（）¦判定该钢筋直径。（） | A.合金钢¦B.软钢¦C.钢丝¦D.硬钢}A.低碳钢¦B.高碳钢¦C.中碳钢¦D.合金钢}A.热轧带肋钢筋¦B.热轧光圆钢筋¦C.光圆钢筋¦D.余热处理钢筋}A.22mm¦B.20mm¦C.21mm¦D.19MM | B}A}B}B |  |  |  | 1
1 | 461 | 13 | 13 | 1 | 1 | 1 | 钢筋主要机械性能试验中由静力拉伸试验得出（）曲线。 |  | A.应力¦B.应变¦C.应力-应变¦D.时间 | C |  |  |  | 0.5
1 | 462 | 13 | 13 | 1 | 1 | 2 | 低碳钢筋的静力拉伸试验是由（）阶段组成的。 |  | A.4个¦B.3个¦C.2个¦D.5个 | A |  |  |  | 0.5
1 | 463 | 13 | 13 | 1 | 1 | 3 | 低碳钢筋的静力拉伸试验是由四个阶段组成的（见图），从图中可以看出，在OA范围内，拉力增加，（）也增加。[bimg] |  | A.变形¦B.硬度¦C.化学成分¦D.熔点 | A |  | syy/pic2.jpg |  | 0.5
1 | 464 | 13 | 13 | 1 | 1 | 4 | 材料的弹性是指在卸去（）后能恢复原状的性质。 |  | A.变形¦B.外力¦C.重量¦D.压力 | B |  |  |  | 0.5
1 | 465 | 13 | 13 | 1 | 1 | 5 | 低碳钢筋拉伸试验中，因弹性阶段的应力与应变成正比，所以也称为（）。 |  | A.线性阶段¦B.塑性极限¦C.比例极限¦D.弹性极限 | C |  |  |  | 0.5
1 | 466 | 13 | 13 | 1 | 1 | 6 | 低碳钢筋拉伸试验在弹性阶段，随着荷载增加，试件的应力和应变（）增加。 |  | A.成反比例¦B.成正比例¦C.没有规律¦D.非比例 | B |  |  |  | 0.5
1 | 467 | 13 | 13 | 1 | 1 | 7 | 低碳钢筋拉伸试探中，因弹性阶段的应力与应变成正比，符合（）。 |  | A.虎克定律¦B.牛顿定律¦C.阿基米德定律¦D.牛顿第二定律 | A |  |  |  | 0.5
1 | 468 | 13 | 13 | 1 | 1 | 8 | 硬钢拉伸试验中，抗拉强度高，塑性变形（）。 |  | A.很小¦B.很大¦C.不变¦D.不发生任何变化 | A |  |  |  | 0.5
1 | 469 | 13 | 13 | 1 | 1 | 9 | 低碳钢筋拉伸试验中，当应力超过（）后，应力与应变不再成比例增加。 |  | A.抗拉强度¦B.抗剪强度¦C.比例极限¦D.非比例极限 | C |  |  |  | 0.5
1 | 470 | 13 | 13 | 1 | 1 | 10 | 低碳钢筋静力拉伸试验在屈服阶段，当应力在很小范围内波动时，应变急剧（）。 |  | A.减少¦B.变少¦C.增长¦D.减弱 | C |  |  |  | 0.5
1 | 471 | 13 | 13 | 1 | 1 | 11 | 低碳钢筋静力拉伸试验当应力超过比例极限后，应力在很小的范围内波动，而应变急剧的增长，这种现象好像钢筋对于外力屈服了一样，所以，这一阶段叫作（）。 |  | A.弹性阶段¦B.屈服阶段¦C.强化阶段¦D.颈缩阶段 | B |  |  |  | 0.5
1 | 472 | 13 | 13 | 1 | 1 | 12 | 低碳钢筋静力拉伸试验在屈服阶段的应力最低值称为（）。 |  | A.屈服强度¦B.抗压强度¦C.抗拉强度¦D.断裂强度 | A |  |  |  | 0.5
1 | 473 | 13 | 13 | 1 | 1 | 13 | 低碳钢筋静力拉伸试验在屈服阶段，与锯齿线最高点B上相对应的应力称为（）。 |  | A.屈服强度¦B.屈服上限¦C.屈服下限¦D.屈服点 | B |  |  |  | 0.5
1 | 474 | 13 | 13 | 1 | 1 | 14 | 工程上取低碳钢筋静力拉伸试验屈服下限作为计算（），叫屈服强度。 |  | A.密度指标¦B.性能指标¦C.强度指标¦D.屈服点 | C |  |  |  | 0.5
1 | 475 | 13 | 13 | 1 | 1 | 15 | 钢筋的屈服强度是（）中钢材强度取值的依据。 |  | A.建筑设计¦B.结构设计¦C.平面设计¦D.勘察设计 | B |  |  |  | 0.5
1 | 476 | 13 | 13 | 1 | 1 | 16 | 低碳钢筋拉伸试验过了第二阶段即屈服阶段以后，钢筋内部组织发生了剧烈的变化，重新建立了平衡，钢筋抵抗外力的能力又有了很大的增加。应力与应变的关系表现为上升的曲线，这个阶段称为（）。 |  | A.强化阶段¦B.屈服阶段¦C.弹性阶段¦D.颈缩阶段 | A |  |  |  | 0.5
1 | 477 | 13 | 13 | 1 | 1 | 17 | 高碳钢在拉伸试验中没有明显的（）。 |  | A.化学现象¦B.屈服现象¦C.收缩现象¦D.断裂现象 | B |  |  |  | 0.5
1 | 478 | 13 | 13 | 1 | 1 | 18 | 低碳钢筋拉伸试验的强化阶段，钢材（）发生变化，重新建立了平衡，逐渐恢复了抵抗变形的能力。 |  | A.内部组织¦B.强度¦C.应力¦D.抗拉强度 | A |  |  |  | 0.5
1 | 479 | 13 | 13 | 1 | 1 | 19 | 低碳钢筋拉伸试验的颈缩阶段，试件的薄弱截面开始显著缩小，产生（）现象。 |  | A.屈服¦B.弹性¦C.强化¦D.颈缩 | D |  |  |  | 0.5
1 | 480 | 13 | 13 | 1 | 1 | 20 | 在钢材静力拉伸试验中，硬钢的特点是（）高，没有明显屈服点。 |  | A.抗拉强度¦B.伸长率¦C.可塑性¦D.颈缩性 | A |  |  |  | 0.5
1 | 481 | 13 | 13 | 1 | 1 | 21 | 钢筋主要机械性能的各项指标是通过静力拉伸试验和冷弯试验来获得的。由静力拉伸试验得出的应力-应变曲线，是描述钢筋在单项均匀受拉下工作特性的重要方式，静力拉伸试验是有四个阶段组成的（见图），其中CD是如下哪个阶段？（）[bimg] |  | A.弹性阶段¦B.屈服阶段¦C.强化阶段¦D.颈缩阶段 | D |  | syy/pic3.jpg |  | 0.5
1 | 482 | 13 | 13 | 1 | 1 | 22 | 在低碳钢筋拉伸试验中，当钢筋应力超过屈服点后，拉力不增加而变形却（）。 |  | A.不增加¦B.不变¦C.显著增加¦D.显著减少 | C |  |  |  | 0.5
1 | 483 | 13 | 13 | 1 | 1 | 23 | 钢材的抗拉强度就是以钢筋被拉断前所能承担的（）值除以钢筋截面积所得的拉力值。 |  | A.屈服力¦B.惯性力¦C.最大拉力¦D.最大屈服力 | C |  |  |  | 0.5
1 | 484 | 13 | 13 | 1 | 1 | 24 | 钢筋的抗拉强度又称为（）。它是应力-应变曲线中最大的应力值。 |  | A.屈服应力¦B.极限强度¦C.屈服强度¦D.弹性强度 | B |  |  |  | 0.5
1 | 485 | 13 | 13 | 1 | 1 | 25 | 钢筋的抗拉强度虽然在强度计算中没有直接意义，但却是钢筋机械性能中必不可少的（）项目。 |  | A.保证¦B.安全¦C.技术¦D.设计 | A |  |  |  | 0.5
1 | 486 | 13 | 13 | 1 | 1 | 26 | 钢筋的抗拉强度是钢筋在承受（）的极限能力。 |  | A.动力荷载¦B.疲劳荷载¦C.弹性模量¦D.静力荷载 | D |  |  |  | 0.5
1 | 487 | 13 | 13 | 1 | 1 | 27 | 伸长率是应力-应变曲线中试件被拉断时的最大应变值，又称延伸率，它是衡量钢筋塑性的一个指标，与抗拉强度一样，也是钢筋（）中必不可少的保证项目。 |  | A.化学性能¦B.机械性能¦C.抗拉性能¦D.抗拔性能 | B |  |  |  | 0.5
1 | 488 | 13 | 13 | 1 | 1 | 28 | 伸长率A值越大，表明钢材（）越好。 |  | A.刚性¦B.弹性¦C.塑性¦D.柔性 | C |  |  |  | 0.5
1 | 489 | 13 | 13 | 1 | 1 | 29 | 冷弯性能是指钢筋在经冷加工（即常温下加工）产生（）时，对产生裂缝的抵抗能力。 |  | A.弹性变形¦B.塑性变形¦C.机械变形¦D.冷弯变形 | B |  |  |  | 0.5
1 | 490 | 13 | 13 | 1 | 1 | 30 | 伸长率与标距有关，对热轧钢筋的标距取试件直径的（）。 |  | A.20d¦B.10d¦C.5d¦D.1d | C |  |  |  | 0.5
1 | 491 | 13 | 13 | 1 | 2 | 1 | 钢筋主要机械性能的各项指标是通过（）试验和（）试验来获得的。 |  | A.抗剪¦B.静力拉伸¦C.冷弯¦D.抗弯¦E.抗压 | BC |  |  |  | 1
1 | 492 | 13 | 13 | 1 | 2 | 2 | 钢筋静力拉伸试验由（）四个阶段组成。 |  | A.弹性阶段¦B.屈服阶段¦C.强化阶段¦D.颈缩阶段¦E.强度阶段 | ABCD |  |  |  | 1
1 | 493 | 13 | 13 | 1 | 2 | 3 | 低碳钢筋拉伸试验在弹性阶段，随着荷载（），试件的应力与应变成正比例（）。 |  | A.增加¦B.减小¦C.增加¦D.减小¦E.不变 | AC |  |  |  | 1
1 | 494 | 13 | 13 | 1 | 2 | 4 | 低碳钢筋静力拉伸试验当应力超过比例极限后，应力在（）的范围内波动，而应变急剧地（）。 |  | A.很大¦B.很小¦C.增长¦D.减小¦E.不变 | BC |  |  |  | 1
1 | 495 | 13 | 13 | 1 | 2 | 5 | 工程上取低碳钢筋静力拉伸试验屈服下限作为计算强度指标，叫（）或称（）。 |  | A.屈服强度¦B.抗拉强度¦C.屈服点¦D.流限¦E.塑限 | ACD |  |  |  | 1
1 | 496 | 13 | 13 | 1 | 2 | 6 | 低碳钢筋静力拉伸试验在屈服阶段存在着两个屈服点即（）。 |  | A.上屈服点¦B.下屈服点¦C.屈服点¦D.强化点¦E.断裂点 | AB |  |  |  | 1
1 | 497 | 13 | 13 | 1 | 2 | 7 | 低碳钢筋拉伸试验中强化阶段最高点相对应的应力就是钢筋的（）。 |  | A.屈服强度¦B.抗拉强度¦C.极限强度¦D.抗压强度¦E.抗剪强度 | BC |  |  |  | 1
1 | 498 | 13 | 13 | 1 | 2 | 8 | 在钢材中，硬钢的特点是（）高，没有明显屈服阶段，试件破坏时突然断裂。 |  | A.含碳量¦B.抗拉强度¦C.硬度¦D.伸长率¦E.塑性 | ABC |  |  |  | 1
1 | 499 | 13 | 13 | 1 | 2 | 9 | 在钢材中，软钢的特点是（），有明显屈服点，试件破坏时产生颈缩。 |  | A.含碳量高¦B.含碳量低¦C.塑性好¦D.伸长率大¦E.可焊性好 | BCDE |  |  |  | 1
1 | 500 | 13 | 13 | 1 | 2 | 10 | 钢筋的机械性能通过试验来测定，钢筋这一性能的质量标准有（）等指标。 |  | A.屈服点¦B.含碳量¦C.抗拉强度¦D.伸长率¦E.冷弯性能 | ACDE |  |  |  | 1
1 | 501 | 13 | 13 | 1 | 2 | 11 | 钢筋有（）过程中的缺陷，以及钢筋的化学成分含量的不稳定，常常反映到抗拉强度上。 |  | A.拉伸¦B.轧制¦C.熔炼¦D.试验¦E.冷弯 | BC |  |  |  | 1
1 | 502 | 13 | 13 | 1 | 2 | 12 | 钢筋在生产过程中，当钢筋的含碳量（），轧制终止时温度（），抗拉强度就可能（）。 |  | A.过低，过低¦B.过高，过低¦C.过高，过高¦D.很高¦E.很低 | BD |  |  |  | 1
1 | 503 | 13 | 13 | 1 | 2 | 13 | 钢筋伸长率的计算等于钢筋断裂后（）减去（），此值与原长的比值。 |  | A.宽度¦B.标距段长¦C.标距原长¦D.长度¦E.厚度 | BC |  |  |  | 1
1 | 504 | 13 | 13 | 1 | 2 | 14 | 在钢筋冷弯试验中，常用的弯心直径有（）等。 |  | A.1d¦B.10d¦C.3d¦D.4d¦E.5d | ACDE |  |  |  | 1
1 | 505 | 13 | 13 | 1 | 2 | 15 | 热轧带肋钢筋的（）低于0.25%，有明显的（）。 |  | A.含碳量¦B.含硅量¦C.弹性阶段¦D.强化阶段¦E.屈服阶段 | AE |  |  |  | 1
1 | 506 | 13 | 13 | 1 | 2 | 16 | 钢绞线的力学性能指标有（）。 |  | A.含碳量¦B.屈服强度¦C.抗拉强度¦D.断面收缩率¦.屈服阶段 | CD |  |  |  | 1
1 | 507 | 13 | 13 | 1 | 3 | 1 | 钢筋静力拉伸试验得出的应力应变曲线，是描述钢筋在单向均匀受力下工作特性的重要方式。（） |  | A.正确¦B.错误 | A |  |  |  | 0.5
1 | 508 | 13 | 13 | 1 | 3 | 2 | 钢筋主要机械性能的各项指标是通过静力拉伸试验和硬度试验来获得的。（） |  | A.正确¦B.错误 | B |  |  |  | 0.5
1 | 509 | 13 | 13 | 1 | 3 | 3 | 钢筋拉伸试验中，当卸去拉力后材料能恢复原状，这一阶段叫作塑性阶段。（） |  | A.正确¦B.错误 | B |  |  |  | 0.5
1 | 510 | 13 | 13 | 1 | 3 | 4 | 钢筋拉伸试验中，弹性阶段的应力与应变成正比。（） |  | A.正确¦B.错误 | A |  |  |  | 0.5
1 | 511 | 13 | 13 | 1 | 3 | 5 | 材料在卸去外力后能恢复原状的性质，叫做塑性。（） |  | A.正确¦B.错误 | B |  |  |  | 0.5
1 | 512 | 13 | 13 | 1 | 3 | 6 | 当钢筋的应力超过屈服点后，拉力不增加而变形却显著增加，将产生较大的残余变形时，以这时的拉力值除以钢筋的截面积所得到的钢筋单位面积所承担的拉力值，就是屈服点。（） |  | A.正确¦B.错误 | A |  |  |  | 0.5
1 | 513 | 13 | 13 | 1 | 3 | 7 | 低碳钢筋静力拉伸试验在强化阶段，应力与应变的关系表现为上升的曲线。（） |  | A.正确¦B.错误 | A |  |  |  | 0.5
1 | 514 | 13 | 13 | 1 | 3 | 8 | 钢筋的抗拉强度不作为结构设计时强度取值。（） |  | A.正确¦B.错误 | A |  |  |  | 0.5
1 | 515 | 13 | 13 | 1 | 3 | 9 | 钢材屈服强度和抗拉强度的比值叫屈强比。（） |  | A.正确¦B.错误 | A |  |  |  | 0.5
1 | 516 | 13 | 13 | 1 | 3 | 10 | 在低碳钢筋拉伸试验中，当钢筋应力超过屈服点后，将产生较大的残余变形。（） |  | A.正确¦B.错误 | A |  |  |  | 0.5
1 | 517 | 13 | 13 | 1 | 3 | 11 | 钢材的抗拉强度就是以钢筋被拉断前所能承担的最大拉力值除以钢筋直径。（） |  | A.正确¦B.错误 | B |  |  |  | 0.5
1 | 518 | 13 | 13 | 1 | 3 | 12 | 钢筋的抗拉强度是应力-应变曲线中最大的应力值，虽然在强度计算中没有直接意义，但却是钢筋化学性能中必不可少的保证项目。（） |  | A.正确¦B.错误 | B |  |  |  | 0.5
1 | 519 | 13 | 13 | 1 | 3 | 13 | 钢筋冷弯试验后，要检查钢筋试样有无裂缝、鳞落、断裂等现象，以鉴别其质量是否合乎要求，冷弯试验是一种较严格的检验，能揭示钢筋内部组织不均匀等缺陷。（） |  | A.正确¦B.错误 | B |  |  |  | 0.5
1 | 520 | 13 | 13 | 1 | 3 | 14 | 伸长率是应力-应变曲线中试件被拉断时的最大应变值，又称延伸率。（） |  | A.正确¦B.错误 | A |  |  |  | 0.5
1 | 521 | 13 | 13 | 1 | 4 | 1 | 工地上新进场一批钢筋，牌号为HPB235，钢筋直径为14mm，送实验室进行复检，经化学分析结果含碳量为0.27%，机械性能试验结果：伸长率为20.0%，试回答以下问题： | 该批钢筋见证取样检验项目应为（）¦钢筋的公称截面面积为（）¦依据化学分析结果钢筋的含碳量（）¦测定伸长率时该钢筋的原始标距可取（） | A.断后伸长率¦B.重量偏差¦C.屈服强度¦D.抗拉强度}A.200mm2¦B.153.9mm2¦C.196.0mm2¦D.615.44mm2}A.符合要求¦B.不合格¦C.待进一步检验¦D.不能判定}A.140mm¦B.70mm¦C.100mm¦D.14mm | ABCD}B}B}B |  |  |  | 1
1 | 522 | 13 | 13 | 1 | 1 | 1 | 化学腐蚀是钢与干燥气体及（）的反应而产生的腐蚀。 |  | A.湿润空气¦B.电解质液体¦C.非电解质液体¦D.氧气 | C |  |  |  | 0.5
1 | 523 | 13 | 13 | 1 | 1 | 2 | 化学腐蚀通常为（）。 |  | A.化合作用¦B.氧化作用¦C.置换作用¦D.电化学作用 | B |  |  |  | 0.5
1 | 524 | 13 | 13 | 1 | 2 | 1 | 钢材的腐蚀是指钢的表面与周围介质发生（）或（）而遭到的破坏。 |  | A.化学作用¦B.置换反应¦C.化合作用¦D.氧化作用¦E.电化学作用 | AE |  |  |  | 1
1 | 525 | 13 | 13 | 1 | 2 | 2 | 钢材的腐蚀会对钢材造成的影响有（）。 |  | A.降低钢材承载力¦B.导致结构破坏¦C.产生腐蚀疲劳¦D.出现脆性断裂¦E.提高钢材疲劳强度 | ABCD |  |  |  | 1
1 | 526 | 13 | 13 | 1 | 2 | 3 | 建筑钢材的防腐主要通过（）和（）两个措施。 |  | A.真空环境¦B.涂敷保护层¦C.埋置建筑钢材配件¦D.设置阳极或阴极保护¦E.制成不锈钢 | BD |  |  |  | 1
1 | 527 | 13 | 13 | 1 | 2 | 4 | 涂敷保护层防止钢材腐蚀的具体措施有（）。 |  | A.电镀涂刷防锈涂料¦B.在钢材表面镀锌¦C.在钢材表面涂敷搪瓷¦D.设置真空环境¦E.在钢材表面敷塑料层 | ABCE |  |  |  | 1
1 | 528 | 13 | 13 | 1 | 2 | 5 | 下面可以采取阳极或阴极保护钢材的情况有（）。 |  | A.地下管道¦B.港口结构¦C.室内取暖器材¦D.建筑物钢材¦E.桥梁上部结构钢筋 | AB |  |  |  | 1
1 | 529 | 13 | 13 | 1 | 3 | 1 | 化学腐蚀在干燥环境中腐蚀进行得快，在温度高和湿度较大时腐蚀速度较慢。（） |  | A.正确¦B.错误 | B |  |  |  | 0.5
1 | 530 | 13 | 13 | 1 | 3 | 2 | 钢材与电解质溶液接触而产生电流，形成正负电极从而引起腐蚀。（） |  | A.正确¦B.错误 | B |  |  |  | 0.5
1 | 531 | 13 | 13 | 1 | 3 | 3 | 钢材发生电化学腐蚀过程中，形成电解质溶液，其中铁是阳极，碳是阴极。（） |  | A.正确¦B.错误 | A |  |  |  | 0.5
1 | 532 | 13 | 13 | 1 | 3 | 4 | 化学腐蚀通常为置换反应。（） |  | A.正确¦B.错误 | B |  |  |  | 0.5
1 | 533 | 13 | 13 | 1 | 3 | 5 | 钢材的阴极保护是在被保护的钢结构上连接一块比铁更为活泼的金属。（） |  | A.正确¦B.错误 | A |  |  |  | 0.5
1 | 534 | 13 | 13 | 1 | 1 | 1 | 职业道德是所有从业人员在职业活动中应该遵循的（）。 |  | A.行为准则¦B.思想准则¦C.行为表现¦D.思想表现 | A |  |  |  | 0.5
1 | 535 | 13 | 13 | 1 | 1 | 2 | 道德建设的核心是（）。 |  | A.社会公德建设¦B.职业道德建设¦C.家庭美德建设¦D.诚信 | D |  |  |  | 0.5
1 | 536 | 13 | 13 | 1 | 1 | 3 | 职业道德是指从事一定职业的人们在其特定职业活动中所应遵循的符合职业特点所要求的（）。 |  | A.道德准则¦B.道德准则与行为规范¦C.道德准则、行为规范与道德情操¦D.道德准则、行为规范、道德情操与道德品质 | D |  |  |  | 0.5
1 | 537 | 13 | 13 | 1 | 1 | 4 | 加强成本核算，实行成本否决，厉行节约，精打细算，努力降低物资和人工消耗是对（）的职业道德要求。 |  | A.项目经理¦B.工程技术人员¦C.管理人员¦D.工程招标投标管理人员¦E.工程质量监督人员 | A |  |  |  | 0.5
1 | 538 | 13 | 13 | 1 | 1 | 5 | 强化管理，争创效益，对项目的人和财物进行科学管理是对（）的职业道德要求。 |  | A.项目经理¦B.工程技术人员¦C.管理人员¦D.工程招标投标管理人员¦E.工程质量监督人员 | A |  |  |  | 0.5
1 | 539 | 13 | 13 | 1 | 1 | 6 | 认真编制施工组织计划，积极推广和运用新技术、新工艺、新材料、新设备，不断提高建筑科学技术水平是对（）的职业道德要求。 |  | A.项目经理¦B.工程技术人员¦C.管理人员¦D.工程招标投标管理人员¦E.工程质量监督人员 | B |  |  |  | 0.5
1 | 540 | 13 | 13 | 1 | 1 | 7 | 严格自律，不谋私利，严格执行监督、检测人员工作守则，不在建筑企业和监理企业兼职，不利用工作之便介绍工程进行有偿咨询活动是对（）的职业道德要求。 |  | A.项目经理¦B.工程技术人员¦C.管理人员¦D.工程招标投标管理人员¦E.工程质量监督人员 | E |  |  |  | 0.5
1 | 541 | 13 | 13 | 1 | 1 | 8 | 接受监督，保守秘密，公开办事程序和办事结果，接受社会监督、群众监督及上级主管部门的监督，维护建筑市场各方的合法权益是对（）的职业道德要求。 |  | A.项目经理¦B.工程技术人员¦C.管理人员¦D.工程招标投标管理人员¦E.工程质量监督人员 | D |  |  |  | 0.5
1 | 542 | 13 | 13 | 1 | 1 | 9 | 关于职业道德，下列说法错误的是（）。 |  | A.职业道德是长期以来自然形成的¦B.职业道德大多没有实质的约束力和强制力¦C.职业道德的调节职能只体现在调节从业人员内部的关系这一方面¦D.职业道德的标准是多元化的 | C |  |  |  | 0.5
1 | 543 | 13 | 13 | 1 | 1 | 10 | 建筑企业的生命是（）。 |  | A.企业的信誉¦B.工程的质量¦C.企业的利润¦D.工程的安全 | B |  |  |  | 0.5
1 | 544 | 13 | 13 | 1 | 2 | 1 | 要大力倡导（）为主要内容的职业道德，鼓励人们在工作中做一个好建设者。 |  | A.爱岗敬业¦B.诚实守信¦C.办事公道¦D.服务群众¦E.以自我为中心 | ABCDE |  |  |  | 1
1 | 545 | 13 | 13 | 1 | 2 | 2 | 下列关于道德和法纪的说法正确的是（）。 |  | A.任何社会在建立与维持秩序时，都必须借助道德和法纪两种手段¦B.法纪属于制度范畴，道德属于社会意识形态范畴¦C.遵守道德是遵守法纪的最低要求¦D.道德不具有强制性，法纪具有强制性¦E.法纪属于社会意识范畴，道德属于制度范畴 | ABD |  |  |  | 1
1 | 546 | 13 | 13 | 1 | 2 | 3 | 职业道德的基本特征包括（）。 |  | A.职业性¦B.继承性¦C.排他性¦D.随意性¦E.纪律性 | ABDE |  |  |  | 1
1 | 547 | 13 | 13 | 1 | 2 | 4 | 下列各项是对项目经理的职业道德要求的是（）。 |  | A.强化管理，争创效益，对项目的人财物进行科学管理¦B.加强成本核算，实行成本否决，厉行节约，精打细算，努力降低物资和人工消耗¦C.深入实际，勇于攻关，不断解决施工生产中的技术难题提高生产效率和经济效益¦D.以身作则，培育新人，既当好科学技术带头人，又做好施工科技知识在职工中的普及工作¦E.严格自律，不谋私利，严格执行监督、检测人员工作守则，不在建筑企业和监理企业兼职，不利用工作之便介绍工程进行有偿咨询活动 | AB |  |  |  | 1
1 | 548 | 13 | 13 | 1 | 2 | 5 | 下列各项中是对工程技术人员的职业道德要求的是（）。 |  | A.强化管理，争创效益，对项目的人和财物进行科学管理¦B.加强成本核算，实行成本否决，厉行节约，精打细算，努力降低物资和人工消耗¦C.深入实际，勇于攻关，不断解决施工生产中的技术难题提高生产效率和经济效益¦D.以身作则，培育新人，既当好科学技术带头人，又做好施工科技知识在职工中的普及工作¦E.严格自律，不谋私利，严格执行监督、检测人员工作守则，不在建筑企业和监理企业兼职，不利用工作之便介绍工程进行有偿咨询活动 | CD |  |  |  | 1
1 | 549 | 13 | 13 | 1 | 2 | 6 | 建筑工程领域对工程要求的“四控”包括（）。 |  | A.质量¦B.利润¦C.工期¦D.成本¦E.安全 | ACDE |  |  |  | 1
1 | 550 | 13 | 13 | 1 | 2 | 7 | 党的十八大强调要坚持依法治国和以德治国相结合，加强（）教育，弘扬中华传统美德，弘扬时代新风。 |  | A.社会公德¦B.职业道德¦C.家庭美德¦D.个人品德 | ABCD |  |  |  | 1
1 | 551 | 13 | 13 | 1 | 2 | 8 | 职业道德的基本职能是调节职能，它所调节的关系包括（）。 |  | A.从业人员内部的关系¦B.从业人员和服务对象的关系¦C.服务对象之间的关系¦D.社会上人与人之间的关系 | AB |  |  |  | 1
1 | 552 | 13 | 13 | 1 | 2 | 9 | 关于职业道德，下列说法正确的是（）。 |  | A.职业道德是长期以来自然形成的¦B.职业道德大多没有实质的约束力和强制力¦C.职业道德的调节职能只体现在调节从业人员内部的关系这一方面¦D.职业道德的标准是多元化的 | ABD |  |  |  | 1
1 | 553 | 13 | 13 | 1 | 2 | 10 | 下列各项中是对管理人员的职业道德要求的是（）。 |  | A.强化管理，争创效益，对项目的人和财物进行科学管理¦B.加强成本核算，实行成本否决，厉行节约，精打细算，努力降低物资和人工消耗¦C.钻研业务，爱岗敬业，努力学习业务知识，精通本职业务，不断提高工作效率和工作能力¦D.团结协作，互相配合，树立全局观念和整体意识，遇事多商量、多通气，互相配合，互相支持，不推、不扯皮，不搞本位主义¦E.严格自律，不谋私利，严格执行监督、检测人员工作守则，不在建筑企业和监理企业兼职，不利用工作之便介绍工程进行有偿咨询活动 | CD |  |  |  | 1
1 | 554 | 13 | 13 | 1 | 3 | 1 | 不同的时代，不同的社会，道德观念有所不同；不同的文化，道德标准也有所差异。（） |  | A.正确¦B.错误 | A |  |  |  | 0.5
1 | 555 | 13 | 13 | 1 | 3 | 2 | 遵纪守法是遵守道德的最低要求。（） |  | A.正确¦B.错误 | A |  |  |  | 0.5
1 | 556 | 13 | 13 | 1 | 3 | 3 | 每一种职业道德都只能规范本行业从业人员的执业行为。（） |  | A.正确¦B.错误 | A |  |  |  | 0.5
1 | 557 | 13 | 13 | 1 | 3 | 4 | 建设领域特种作业人员的职业道德集中体现在“遵章守纪、安全第一”上。（） |  | A.正确¦B.错误 | A |  |  |  | 0.5
1 | 558 | 13 | 13 | 1 | 3 | 5 | 认真编制施工设计，积极推广和运用新技术、新工艺、新材料、新设备，不断提高建筑科学技术水平是对项目经理的职业道德要求。（） |  | A.正确¦B.错误 | B |  |  |  | 0.5
1 | 559 | 13 | 13 | 1 | 3 | 6 | 建筑工程领域对工程要求的四“控”为质量、工期、利润、安全。（） |  | A.正确¦B.错误 | B |  |  |  | 0.5
1 | 560 | 13 | 13 | 1 | 3 | 7 | 强化管理，争创效益，对项目的人和财物进行科学管理是对管理人员的职业道德要求。（） |  | A.正确¦B.错误 | B |  |  |  | 0.5
1 | 561 | 13 | 13 | 1 | 3 | 8 | 接受监督，保守秘密，公开办事程序和办事结果，接受社会监督、群众监督及上级主管部门的监督，维护建筑市场各方的合法权益，是对工程招标投标管理人员的职业道德要求。（） |  | A.正确¦B.错误 | A |  |  |  | 0.5
1 | 562 | 13 | 13 | 1 | 3 | 9 | 家庭美德不仅涵盖了夫妻、长幼之间的关系，同时涵盖了邻里之间的关系。（） |  | A.正确¦B.错误 | A |  |  |  | 0.5
1 | 563 | 13 | 13 | 1 | 3 | 10 | 职业道德没有确定形式，通常体现为观念、习惯、信念等。（） |  | A.正确¦B.错误 | A |  |  |  | 0.5
1 | 564 | 13 | 13 | 2 | 1 | 1 | 由于物料会对筛网产生磨损，试验筛每使用（）后需重新标定。 |  | A.50次¦B.100次¦C.200次¦D.300次 | B |  |  |  | 1
1 | 565 | 13 | 13 | 2 | 1 | 2 | GB/T1345试验前所用试验筛应保持清洁，试验时，800μm筛析试验称取试样（）。 |  | A.10g¦B.15g¦C.20g¦D.25g | D |  |  |  | 1
1 | 566 | 13 | 13 | 2 | 1 | 3 | GB/T1345水泥细度用负压筛试验时，筛析仪负压应在（）范围。 |  | A.2000~4000Pa¦B.4000~6000Pa¦C.2000~5000Pa¦D.2000~6000Pa | B |  |  |  | 1
1 | 567 | 13 | 13 | 2 | 1 | 4 | 《水泥细度检验方法筛析法》GB/T1345-2005中细度试验用负压筛试验时，试验筛析时间为（）。 |  | A.2min¦B.2.5min¦C.5min¦D.10min | A |  |  |  | 1
1 | 568 | 13 | 13 | 2 | 1 | 5 | 《水泥细度检验方法筛析法》GB/T1345-2005中试验筛标定，当二个样品结果的算术平均值为最终值，但当二个样品筛余结果相差大于（）时应称第三个样品进行试验，并取接近的两个结果进行平均作为最终结果。 |  | A.0.2%¦B.0.3%¦C.0.4%¦D.0.5% | B |  |  |  | 1
1 | 4 | 13 | 13 | 2 | 1 | 6 | 水泥细度标准样品应符合（）要求，或相同等级的标准样品。 |  | A.GB/T1345-2005¦B.JC/T728-2005¦C.GSB15-1511¦D.GSB14-1511 | D |  |  |  | 1
1 | 570 | 13 | 13 | 2 | 1 | 7 | 《水泥细度检验方法筛析法》GB/T1345-2005中，水洗度检验用电子天平最小分度值不大于（）。 |  | A.1g¦B.0.5g¦C.0.1g¦D.0.01g | D |  |  |  | 1
1 | 571 | 13 | 13 | 2 | 1 | 8 | 在水泥细度筛细试验前所用试验筛应保持清洁，试验时，80μm筛析试验称取试样（）。 |  | A.10g¦B.15g¦C.20g¦D.25g | D |  |  |  | 1
1 | 572 | 13 | 13 | 2 | 1 | 9 | 水泥细度试验中试验筛的筛网会在试验中磨损，因此筛析结果应（）。 |  | A.进行修正¦B.进行处理¦C.重新计算¦D.为最终结果 | A |  |  |  | 1
1 | 573 | 13 | 13 | 2 | 1 | 10 | 用负压筛析法进行水泥试验时，在筛析期间如有试样附着在筛盖上，可轻轻敲击筛盖使试样落下，筛毕，用天平称量（）。 |  | A.水泥¦B.筛余物¦C.全部筛余物¦D.筛和筛盖 | C |  |  |  | 1
1 | 574 | 13 | 13 | 2 | 1 | 11 | 《水泥细度检验方法筛析法》GB/T1345-2005中，水泥试验筛标定时，将标准样装入干燥洁净的密闭广口瓶中，盖上盖子摇动（）分钟，消除结块。 |  | A.2min¦B.3min¦C.5min¦D.10min | A |  |  |  | 1
1 | 575 | 13 | 13 | 2 | 1 | 12 | 《水泥细度检验方法筛析法》GB/T1345-2005中细度计算结果计算至（）。 |  | A.0.01%¦B.0.05%¦C.0.1%¦D.1% | C |  |  |  | 1
1 | 576 | 13 | 13 | 2 | 1 | 13 | 《水泥细度检验方法筛析法》GB/T1345-2005中，要求试验筛必须常保持洁净，筛孔通畅，使用（）次后要进行清洗。金属框筛、铜丝网筛清洗时应用专门的清洁剂，不可用弱酸浸泡。 |  | A.10次¦B.15次¦C.20次¦D.50次 | A |  |  |  | 1
1 | 577 | 13 | 13 | 2 | 1 | 14 | 已知一组水泥细度值即：6.2%、6.3%，其平均值应为（）。 |  | A.6.0%¦B.6.2%¦C.6.3%¦D.6.25% | B |  |  |  | 1
1 | 578 | 13 | 13 | 2 | 1 | 15 | 水泥试验前应先过（）的试验筛。 |  | A.0.063mm¦B.0.08mm¦C.0.9mm¦D.1.25mm | C |  |  |  | 1
1 | 579 | 13 | 13 | 2 | 1 | 16 | 水泥细度试验时，环境温度要求为（）。 |  | A.20±2℃、＜45%RH¦B.20±5℃、≥50%RH¦C.20±2℃、≥50%RH¦D.20±5℃、＜45%RH | B |  |  |  | 1
1 | 580 | 13 | 13 | 2 | 1 | 17 | GB/T1345-2005中，负压筛析法、水筛法和手工筛析法测定的结果发生争议时，以（）为准。 |  | A.震动筛析法¦B.水筛法¦C.手工筛析法¦D.负压筛析法 | D |  |  |  | 1
1 | 581 | 13 | 13 | 2 | 1 | 18 | GB/T1345-2005中水筛法，称取试样置于洁净的水筛中，立即用淡水冲洗至大部分细粉通过时，放在水筛架上，用规定水压的喷头连续冲洗（）。 |  | A.2min¦B.3min¦C.5min¦D.10min | B |  |  |  | 1
1 | 582 | 13 | 13 | 2 | 1 | 19 | 矿渣硅酸盐水泥细度指标控制标准是（）。 |  | A.45μm筛余量≤10%¦B.80μm筛余量≤10%¦C.80μm筛余量≤12%¦D.45μm筛余量≤12% | B |  |  |  | 1
1 | 583 | 13 | 13 | 2 | 2 | 1 | 《水泥细度检验方法筛析法》GB/T1345-2005标准规定了（）方孔标准筛和（）方孔标准筛的水泥细度筛析试验方法。 |  | A.90μm¦B.80μm¦C.60μm¦D.45μm¦E.40μm | BD |  |  |  | 1.5
1 | 584 | 13 | 13 | 2 | 2 | 2 | GB/T1345-2005中水泥细度检验方法有哪几种（）。 |  | A.震动筛析法¦B.水筛法¦C.手工筛析法¦D.负压筛析法¦E.比重法 | BC |  |  |  | 1.5
1 | 585 | 13 | 13 | 2 | 2 | 3 | 负压筛析法检验步骤（） |  | A.试样通过0.9mm方孔筛，在100±5℃烘箱中烘干1h冷却¦B.称25g样品置于筛中，筛析2分钟，称质量记为Rt¦C.计算F=4*Rt¦D.结果计算至0.1%¦E.结果计算至0.01% | ABCD |  |  |  | 1.5
1 | 586 | 13 | 13 | 2 | 2 | 4 | 水泥细度筛余指标要求，其80μm方孔筛余量不大于（），45μm方孔筛余量不大于（）。 |  | A.10%¦B.15%¦C.20%¦D.25%¦E.30% | AE |  |  |  | 1.5
1 | 587 | 13 | 13 | 2 | 2 | 5 | 水泥负压筛析仪由（）及收尘器组成。 |  | A.筛析仪¦B.负压筛¦C.负压源¦D.筛座¦E.电机 | BCD |  |  |  | 1.5
1 | 588 | 13 | 13 | 2 | 2 | 6 | 水泥试验筛的标定方法中，合格判定时（）。 |  | A.当C值＜0.80时，试验筛可以继续使用，C可作为结果修正系数¦B.当0.80≤C≤1.20时，试验筛可以继续使用，C可作为结果修正系数¦C.当C值＞0.80时，试验筛可以继续使用，C可作为结果修正系数¦D.当C值＜0.80时，试验筛应予淘汰¦E.当0.80≤C≤1.20时，试验筛应予淘汰 | BD |  |  |  | 1.5
1 | 589 | 13 | 13 | 2 | 3 | 1 | GB/T1345-2005中用筛上筛余物的质量来表示水泥样品的细度。（） |  | A.正确¦B.错误 | B |  |  |  | 0.5
1 | 590 | 13 | 13 | 2 | 3 | 2 | 水泥细度试验由于物料会对筛网产生磨损，试验筛每使用100次后需重新标定。（） |  | A.正确¦B.错误 | A |  |  |  | 0.5
1 | 591 | 13 | 13 | 2 | 3 | 3 | GB/T1345-2005中试验筛筛孔的准确度是通过用试验筛上的测定值，与试样的比值来反映。（） |  | A.正确¦B.错误 | B |  |  |  | 0.5
1 | 592 | 13 | 13 | 2 | 3 | 4 | GB/T1345-2005中要对试验筛进行标定，当修正系数C值超过0.80~1.20范围时，需要重新标定后才能使用。（） |  | A.正确¦B.错误 | B |  |  |  | 0.5
1 | 593 | 13 | 13 | 2 | 3 | 5 | 每个试验筛的标定应称取两个标准样品连续进行，中间可以插做其他样品试验，但需要对插入的样品进行标定后方可进行。（） |  | A.正确¦B.错误 | B |  |  |  | 0.5
1 | 594 | 13 | 13 | 2 | 3 | 6 | 为保持筛孔的准确度，在用试验筛应用已知筛余的标准样品来标定。（） |  | A.正确¦B.错误 | A |  |  |  | 0.5
1 | 595 | 13 | 13 | 2 | 3 | 7 | 用负压筛析仪，通过负压源产生的恒定气流，在规定筛析时间内使试验筛内的水泥达到筛分。（） |  | A.正确¦B.错误 | A |  |  |  | 0.5
1 | 596 | 13 | 13 | 2 | 3 | 8 | 被标定试验筛应事先经过清洗，去污，干燥（水筛除外）并和标定试验室温度一致。（） |  | A.正确¦B.错误 | A |  |  |  | 0.5
1 | 597 | 13 | 13 | 2 | 3 | 9 | 水筛法，称取试样置于洁净的水筛中，立即用淡水冲洗至大部分细粉通过后，放在水筛架上，用水压为0.05±0.01MPa的喷头连续冲洗至规定时间。（） |  | A.正确¦B.错误 | B |  |  |  | 0.5
1 | 598 | 13 | 13 | 2 | 4 | 1 | 一组水泥细度试验，制备两份试样质量各为10.00g，其试验标准筛修正系数C值为1.15，筛余结果量分别为0.62g、0.54g。 | 请说明该试验所用试验筛筛孔直径（）¦计算该水泥细度百分比，结果为（） | A.90μm¦B.80μm¦C.60μm¦D.45μm¦E.40μm}A.6.7%¦B.6.6%¦C.6.65%¦D.6.67% | D、A |  |  |  | 1
1 | 599 | 13 | 13 | 2 | 4 | 2 | GB/T1345-2005与GB/T1345-1991相比主要变化有（） |  | A.标准名称改为《水泥细度检验方法筛析法》¦B.增加了筛孔规格为45μm的方孔筛¦C.增加了合格试验时用两个试样的平行结果平均值代替一个试样的测定值作为样品的筛析结果¦D.增加了试验筛清洗和标定的规定¦E.更改了安定性试验用工具 | ABCD |  |  |  | 1
1 | 600 | 13 | 13 | 2 | 4 | 3 | 新购置一个水泥标准筛，工地试验室对其进行校正，称取标准样品10.00g，标准样品在试验筛上的筛余为1.14g、1.15g。 | 试问该筛的筛孔径为多少？判定该筛的筛余为（） | A.80μm 1.14¦B.45μm 1.15¦C.80μm 1.15¦D.45μm 1.14 | D |  |  |  | 1
1 | 601 | 13 | 13 | 2 | 4 | 4 | 三个80μm试验筛，分别对其进行校正，结果如下，请对其进行评定（）。Fs——标准样品的筛余标准值，单位为质量百分数（%）；Ft——标准样品在试验筛上的筛余值，单位为质量百分比（%）；C——试验筛修正系数。[bimg] |  | A.合格、合格、不合格¦B.合格、重做、作废¦C.不合格、合格、作废¦D.合格、作废、不合格 | B |  | syy/pic4.jpg |  | 1
1 | 602 | 13 | 13 | 2 | 4 | 5 | 简述水泥细度试验水筛法的操作步骤①筛毕，用少量水把筛物冲至蒸发皿中，等水泥颗粒全部沉淀后，小心倒出清水；②筛析试验前，应检查水中无泥、砂，调整好水压及水筛架的位置，使其能正常运转，并控制喷头底面和筛网之间距离为35~75mm；③连续筛析2min，在此期间如有试样附着在筛盖上，可轻轻的敲击筛盖使试样落下；④称取试样精确至0.01g，置于洁净的水晒中；⑤立即用淡水冲洗至大部分细粉通过后，放在水筛架上，用水压为0.05±0.02MPa的喷头连续冲洗3min；⑥烘干并用天平称量全部筛余物；⑦用一只手持筛往复摇动，另一只手轻轻拍打，往复摇动和拍打过程中保持近于水平。拍打速度每分钟约120次，每40次向同一方向转动60°，使试样均匀分布在筛网上，直至每分钟通过的试样量不超过0.03g为止。 | 按照以上操作过程，请选择正确的操作方法和顺序排列，正确的是（） | A.②④⑥⑦①③⑤¦B.④②⑥⑦③①⑤¦C.②④⑤①⑥¦D.④②⑤①⑥ | C |  |  |  | 1
1 | 603 | 13 | 13 | 2 | 1 | 1 | 下面哪种是测定水泥比表面积的标准方法（） |  | A.勃氏法¦B.水筛法¦C.雷氏法¦D.李氏瓶法 | A |  |  |  | 1
1 | 604 | 13 | 13 | 2 | 1 | 2 | 水泥比表面积测定时的试验室湿度为（） |  | A.不大于75%¦B.不小于75%¦C.不大于50%¦D.不小于50% | C |  |  |  | 1
1 | 605 | 13 | 13 | 2 | 1 | 3 | 水泥比表面积试验仪器多久校正一次（非频繁使用）（）。 |  | A.半年¦B.一年¦C.一个月¦D.3个月 | B |  |  |  | 1
1 | 606 | 13 | 13 | 2 | 1 | 4 | 正常情况下水泥比表面积试验时P·Ⅰ，P·Ⅱ型水泥宜采用多少的孔隙率（） |  | A.0.500±0.005¦B.0.500±0.010¦C.0.100±0.005¦D.0.100±0.010 | A |  |  |  | 1
1 | 607 | 13 | 13 | 2 | 1 | 5 | 水泥比表面积试验时，当被测试样的密度、试料层中空隙率与标准样品相同，试验时的温度与标准温度之差≤3℃，按哪个公式计算（）。 |  | A.S=(Ss√ηs√T）/(√η√Ts)¦B.S=(Ss√T)/(√Ts)¦C.S=[Ss√T(1-εs)√ε3]/[√Ts(1-ε)√εs3]¦D.S=[Ss√ηs√T(1-εs)√ε3]/[√η√Ts(1-ε)√εs3] | D |  |  |  | 1
1 | 608 | 13 | 13 | 2 | 1 | 6 | 水泥比表面积试验选取水泥时需先通过（）的方孔筛，然后进行烘干冷却。 |  | A.0.8mm¦B.0.9mm¦C.1.0mm¦D.0.7mm | B |  |  |  | 1
1 | 609 | 13 | 13 | 2 | 1 | 7 | 水泥比表面积试验时，所选取的滤纸应符合什么标准（）。 |  | A.GB/T1914-2007¦B.GB/T2008-1987¦C.JGJ55-2011¦D.JC/T956-2005 | A |  |  |  | 1
1 | 610 | 13 | 13 | 2 | 1 | 8 | 水泥比表面积试验中孔隙率的调整以（）砝码将试样压实至捣器的支持环与筒顶边接触的位置为准。 |  | A.1500g¦B.1750g¦C.2000g¦D.2500g | C |  |  |  | 1
1 | 611 | 13 | 13 | 2 | 1 | 9 | 水泥比表面积试验称取水泥试样量应精确到（）。 |  | A.0.001¦B.0.01¦C.0.1¦D.0.05 | A |  |  |  | 1
1 | 612 | 13 | 13 | 2 | 1 | 10 | 水泥比表面积应由二次透气试验结果的平均值确定。如二次试验结果相差（）以上时，应重新试验。 |  | A.3%¦B.2%¦C.4%¦D.1% | B |  |  |  | 1
1 | 613 | 13 | 13 | 2 | 1 | 11 | 水泥比表面积的计算结果应保留至（）。 |  | A.10cm2/g¦B.100cm2/g¦C.1cm2/g¦D.50cm2/g | A |  |  |  | 1
1 | 614 | 13 | 13 | 2 | 1 | 12 | 水泥密度试验时第一次读数和第二次读数，恒温水槽的温度差不大于（）。 |  | A.0.2℃¦B.0.3℃¦C.0.5℃¦D.0.8℃ | A |  |  |  | 1
1 | 615 | 13 | 13 | 2 | 1 | 13 | 做水泥比表面积试验时下列哪个仪器是用不到的（）。 |  | A.分析天平¦B.透气仪¦C.烘干箱¦D.托盘天平 | D |  |  |  | 1
1 | 616 | 13 | 13 | 2 | 1 | 14 | 水泥比表面积试验层制备时穿孔板上的滤纸为（）边缘光滑的圆形滤纸片。 |  | A.ф12.7mm¦B.ф12.3mm¦C.ф11.7mm¦D.ф13.7mm | A |  |  |  | 1
1 | 617 | 13 | 13 | 2 | 1 | 15 | 水泥密度试验时结果计算到第三位小数，且取整到（） |  | A.0.01g/cm3¦B.0.1g/cm3¦C.0.05g/cm3¦D.0.001g/cm3 | A |  |  |  | 1
1 | 618 | 13 | 13 | 2 | 1 | 16 | 水泥密度试验结果取两次测定结果的算术平均值，两次测定结果之差不得超过（）。 |  | A.0.01g/cm3¦B.0.05g/cm3¦C.0.03g/cm3¦D.0.02g/cm3 | D |  |  |  | 1
1 | 619 | 13 | 13 | 2 | 1 | 17 | 水泥密度试验时装好样品的李氏瓶应在恒温水槽恒温多久（）。 |  | A.90min¦B.45min¦C.60min¦D.30min | D |  |  |  | 1
1 | 620 | 13 | 13 | 2 | 2 | 1 | 水泥比表面积试验时所用到的仪器（）。 |  | A.透气仪¦B.托盘天平¦C.分析天平¦D.秒表¦E.滴管 | ACD |  |  |  | 1.5
1 | 621 | 13 | 13 | 2 | 2 | 2 | 下列哪些操作属于水泥比表面积试验时所用的操作步骤（）。 |  | A.水泥密度的测定¦B.水泥强度的测定¦C.孔隙率的测定¦D.试料层的制备¦E.透气试验 | ACDE |  |  |  | 1.5
1 | 622 | 13 | 13 | 2 | 2 | 3 | 水泥比表面积以什么来表示（）。 |  | A.cm2/g¦B.m2/kg¦C.m2/g¦D.cm2/kg¦E.mm2/g | AB |  |  |  | 1.5
1 | 623 | 13 | 13 | 2 | 2 | 4 | 下列哪些属于水泥密度实验仪器（）。 |  | A.李氏瓶¦B.分析天平¦C.无水煤油¦D.恒温水槽¦E.秒表 | ACD |  |  |  | 1.5
1 | 624 | 13 | 13 | 2 | 2 | 5 | 水泥比表面积测定方法勃氏法主要是根据一定量的空气通过具有一定孔隙率和固定厚度的水泥层时，所受（）不同而引起（）的变化来测定水泥的比表面积。 |  | A.压力¦B.阻力¦C.引力¦D.流速¦E.高度 | BD |  |  |  | 1.5
1 | 625 | 13 | 13 | 2 | 2 | 6 | 水泥比表面积计算时，当被测试样的密度和空隙率均与标准样品不同，会用到下列哪些公式（）。 |  | A.S=[Ssρs√T(1-ε3)√ε3]/[ρ√Ts(1-ε)√εs3]¦B.S=[Ss√ηs√T(1-εs)√ε3]/[√(√η√Ts(1-ε)√εs3)]¦C.S=(Ss√ηs√T）/(√η√Ts)¦D.S=[Ssρs√ηs√T(1-εs)√ε3]/[ρ√η√Ts(1-ε)√εs3]¦E.S=(Ss√T）/(√Ts) | AD |  |  |  | 1.5
1 | 626 | 13 | 13 | 2 | 3 | 1 | 水泥比表面积以平方厘米每克（cm2/g）或平方米每千克（m2/kg）来表示。（） |  | A.正确¦B.错误 | A |  |  |  | 0.5
1 | 627 | 13 | 13 | 2 | 3 | 2 | 水泥比表面积中的水泥样品按GB12573进行取样，先通过0.8mm方孔筛，再在110±5℃下烘干1h，并在干燥器中冷却至室温。（） |  | A.正确¦B.错误 | B |  |  |  | 0.5
1 | 628 | 13 | 13 | 2 | 3 | 3 | 水泥比表面积试验称取水泥试样量应精确到0.01g。（） |  | A.正确¦B.错误 | B |  |  |  | 0.5
1 | 629 | 13 | 13 | 2 | 3 | 4 | 水泥比表面积试验层制备时穿孔板上的滤纸为ф12.7mm边缘光滑的圆形滤纸片。每次测定需要用新的滤纸片。（） |  | A.正确¦B.错误 | A |  |  |  | 0.5
1 | 630 | 13 | 13 | 2 | 3 | 5 | 水泥比表面积试验时当被测试样的密度、试料层中空隙率与标准样品相同，试验时的温度与标温度之差≤3℃，按公式S=(Ss√ηs√T）/(√η√Ts)计算。（） |  | A.正确¦B.错误 | B |  |  |  | 0.5
1 | 631 | 13 | 13 | 2 | 3 | 6 | 水泥比表面积应由二次透气试验结果的平均值确定。如二次试验结果相差2%以上时，应重新试验。计算结果保留至10cm2/g。（） |  | A.正确¦B.错误 | A |  |  |  | 0.5
1 | 632 | 13 | 13 | 2 | 3 | 7 | 当同一水泥用手动勃氏透气仪测定的结果与自动勃氏透气仪测定的结果有争议时，以自动勃氏透气仪测定的结果为准。（） |  | A.正确¦B.错误 | B |  |  |  | 0.5
1 | 633 | 13 | 13 | 2 | 3 | 8 | 水泥密度ρ结果计算到小数第三位，且取整数到0.01g/cm3，试验结果取两次测定结果的算术平均值，两次测定结果之差不得超过0.03g/cm3。（） |  | A.正确¦B.错误 | B |  |  |  | 0.5
1 | 634 | 13 | 13 | 2 | 3 | 9 | 水泥密度试验时第一次读数和第二次读数时，恒温水槽的温度差不大于0.5℃。（） |  | A.正确¦B.错误 | B |  |  |  | 0.5
1 | 635 | 13 | 13 | 2 | 4 | 1 | 水泥比表面积试验时当试验的温度与校准温度之差为2℃，标准样品密度、空隙率均与样品相同，测2次经计算得出样品的比表面积为3690cm2/g,3700cm2/g。 | 计算所采用的公式为（）¦最终得出样品的比表面积为多少（） | A.S=(Ss√ηs√T）/(√η√Ts)¦B.S=(Ss√T)/(√Ts)¦C.S=[Ss√T(1-εs)√ε3]/[√Ts(1-ε)√εs3]¦D.S=[Ss√ηs√T(1-εs)√ε3]/[√η√Ts(1-ε)√εs3]}A.3700cm2/g¦B.3645cm2/g¦C.3640cm2/g¦D.3655cm2/g | B\A |  |  |  | 1
1 | 636 | 13 | 13 | 2 | 4 | 2 | 已知测得3次水泥密度为1.52g/cm3，1.50g/cm3,1.47g/cm3.试回答以下问题： | 水泥密度测定时，装好样品的李氏瓶应该置于恒温水槽恒温多久（）¦第一次读数和第二次读数，恒温水槽的温差不应大于多少（）¦最终水泥密度为多少（） | A.90min¦B.45min¦C.60min¦D.30min}A.0.2℃¦B.0.3℃¦C.0.5℃¦D.0.8℃}A.1.51g/cm3¦B.1.50g/cm3¦C.1.48g/cm3¦D.1.49g/cm3 | D\A\A |  |  |  | 1
1 | 637 | 13 | 13 | 2 | 4 | 3 | 水泥密度试验测定步骤如下：（1）将无水煤油注入李氏瓶中到0至1mL刻度线后（以弯月面下部为准），盖上瓶塞放入恒温水槽内，使刻度部分浸入水中（水温应控制在李氏瓶刻度时的温度），恒温30min，记下初始（第一次）读数。（2）用小匙将水泥样品一点点的装入（1）条的李氏瓶中，反复摇动（亦可用超声波振动），至没有气泡排出，再次将李氏瓶静置于恒温水槽中，恒温30min，记下第二次读数。（3）水泥试样应预先通过0.9mm方孔筛，在110±5℃温度下干燥1h，并在干燥器内冷却至室温，称取水泥60g。（4）从恒温水槽中取出李氏瓶，用滤纸将李氏瓶细长颈内没有煤油的部分仔细擦干净。试回答以下问题： | 称取水泥时，应称准至多少（）¦第一次读数和第二次读数，恒温水槽温差不能大于多少（）¦水泥密度试验时的正确步骤为（） | A.0.01g¦B.0.05g¦C.0.1g¦D.0.001g}A.0.3℃¦B.0.2℃¦C.0.5℃¦D.0.1℃}A.（1）（2）（3）（4）¦B.（1）（2）（4）（3）¦C.（1）（4）（2）（3）¦D.（3）（1）（4）（2） | A\B\D |  |  |  | 1
1 | 638 | 13 | 13 | 2 | 4 | 4 | 水泥比表面积试验时试料层制备步骤如下：（1）将穿孔板放入透气圆通的突缘上，用捣棒把一片滤纸放到穿孔板上，边缘放平并压紧。称取计算确定的试样量，倒入圆筒。轻敲圆筒的边，是水泥层表面平坦。（2）再放入一片边缘光滑的圆形滤纸片，用捣器均匀捣实材料直至捣器的支持环与圆筒顶边接触，并旋转1~2次，慢慢取出捣器。每次测定需要用新的滤纸片。试回答以下问题： | 称取的试样量应精确到多少（）¦选取的圆形滤纸片的直径为多少（） | A.0.001g¦B.0.01g¦C.0.005g¦D.0.1g}A.ф12.7mm¦B.ф12.3mm¦C.ф11.7mm¦D.ф13.7mm | A\A |  |  |  | 1
1 | 639 | 13 | 13 | 2 | 4 | 5 | 已知测得5次水泥密度记录数据：1.56g/cm3，1.326g/cm3，1.57g/cm3，1.332g/cm3，1.342g/cm3，试回答以下问题： | 水泥密度计算结果应取整到（）¦测定数次取平均值，测定结果相差不得超过（）¦此次水泥密度最终结果为 | A.0.01g/cm3¦B.0.1g/cm3¦C.0.05g/cm3¦D.0.001g/cm3}A.0.01g/cm3¦B.0.05g/cm3¦C.0.03g/cm3¦D.0.02g/cm3}A.1.56g/cm3¦B.1.57g/cm3¦C.1.329g/cm3¦D.1.337g/cm3 | A\D\A |  |  |  | 1
1 | 640 | 13 | 13 | 2 | 4 | 6 | 关于水泥比表面积测定方法原理根据一定量的空气通过具有一定空隙率和固定厚度的水泥层时，所受阻力不同而引起流速的变化来测定水泥的比表面积。在一定空隙率的水泥层中，空隙的大小和数量是颗粒尺寸的函数，同时也决定了通过料层的气流速度。 | 水泥比表面积试验时的湿度要求（）¦空隙率的调整以（）砝码将试样压实至捣器的支持环与筒顶边接触的位置为准¦水泥比表面积计算结果应保留至（） | A.不大于75%¦B.不小于75%¦C.不大于50%¦D.不小于50%}A.1500g¦B.1750g¦C.2000g¦D.2500g}A.1cm2/g¦B.0.1cm2/g¦C.10cm2/g¦D.5cm2/g | C\BC\C |  |  |  | 1
1 | 641 | 13 | 13 | 2 | 1 | 1 | 《水泥标准稠度用水量、凝结时间、安定性检测方法》GB/T1346-2011中水泥标准稠度用水量试验称量水的量具精度为（）。 |  | A.±0.1ml¦B.±0.2ml¦C.±0.5ml¦D.±1.0ml | C |  |  |  | 1
1 | 642 | 13 | 13 | 2 | 1 | 2 | GB/T1346-2011中水泥标准稠度用水量试验用玻璃底板或金属底板，其每个试模应配备一个边长或直径约（）、厚度（）的平板玻璃底板或金属底板。 |  | A.80mm、3~5mm¦B.80mm、4~5mm¦C.100mm、3~5mm¦D.100mm、4~5mm | D |  |  |  | 1
1 | 643 | 13 | 13 | 2 | 1 | 3 | GB/T1346-2011中水泥标准稠度用水量试验中水泥净浆装模捣实时，用规定的直边刀轻轻拍打超出试模部分的浆体（）以排除浆体中的空隙。 |  | A.3次¦B.5次¦C.10次¦D.15次 | B |  |  |  | 1
1 | 644 | 13 | 13 | 2 | 1 | 4 | GB/T1346-2011中水泥标准稠度用水量试验，水泥净浆装模捣实，应立即取适量水泥浆一次性将其装入已置于玻璃底板上的试模中，浆体超过试模上端，用宽约（）的直边刀。 |  | A.10mm¦B.15mm¦C.20mm¦D.25mm | D |  |  |  | 1
1 | 645 | 13 | 13 | 2 | 1 | 5 | GB/T1346-2011中水泥标准稠度用水量试验，水泥净浆装模捣实后，然后在试模表面上表面约（）处，略倾斜于试模分别向外轻轻去掉多余净浆。 |  | A.1/3¦B.1/2¦C.2/3¦D.1/5 | A |  |  |  | 1
1 | 646 | 13 | 13 | 2 | 1 | 6 | GB/T1346-2011安定性检验中雷氏夹装模后用规定的直边刀在浆体表面轻轻拍打（）次，然后抹平。 |  | A.3次¦B.5次¦C.3-5次¦D.随意 | A |  |  |  | 1
1 | 647 | 13 | 13 | 2 | 1 | 7 | GB/T1346-2011水泥稠度标准用水量试验，用代用法测标稠水泥浆装模捣实的变化拌合结束后，立即将拌制好的水泥净浆装入锥模中，用宽约（）的直边刀在浆体表面轻轻拍打（）次。 |  | A.15mm、3次¦B.20mm、5次¦C.25mm、3次¦D.25mm、5次 | D |  |  |  | 1
1 | 648 | 13 | 13 | 2 | 1 | 8 | 雷氏法是通过测定水泥标准稠度净浆在雷氏夹中沸煮后，试针的（）位移表征其体积膨胀的程度。 |  | A.绝对¦B.相对¦C.自由¦D.膨胀 | D |  |  |  | 1
1 | 649 | 13 | 13 | 2 | 1 | 9 | 水泥标准稠度用水量代用法试验，让试锥垂直自由地沉入水泥净浆中到试锥停止下沉或释放试锥（）s是记录下试锥下沉深度。 |  | A.30¦B.35¦C.40¦D.稳定后 | A |  |  |  | 1
1 | 650 | 13 | 13 | 2 | 1 | 10 | 水泥标准稠度用水量试验用调整水量方法测定时，以试锥下沉深度（）时的净浆为标准稠度净浆， |  | A.30±5mm¦B.30±2mm¦C.30±1mm¦D.30±0.5mm | C |  |  |  | 1
1 | 651 | 13 | 13 | 2 | 1 | 11 | 安定性测定代用法要求每个样品需准备两块边长约（）的玻璃板，凡与水泥净浆接触的玻璃板都要稍稍涂上一层油。 |  | A.60mm¦B.75mm¦C.80mm¦D.100mm | D |  |  |  | 1
1 | 652 | 13 | 13 | 2 | 1 | 12 | 安定性测定雷氏夹成型后然后抹平，盖上稍涂油的玻璃版，接着立即将试件移至湿气养护箱内养护（）。 |  | A.24±0.5h¦B.24±1h¦C.24±2h¦D.24±5h | C |  |  |  | 1
1 | 653 | 13 | 13 | 2 | 1 | 13 | 安定性测定，调整好沸煮箱内的水位，使能保证在整个沸煮过程中都超过试件，不需中途添补试验箱水，同时又能保证在（）内升至沸腾。 |  | A.30±1min¦B.30±2min¦C.30±3min¦D.30±5min | D |  |  |  | 1
1 | 654 | 13 | 13 | 2 | 1 | 14 | 安定性试验沸煮箱内的水加热至沸并恒沸（）。 |  | A.180±10min¦B.180±5min¦C.180±3min¦D.180±1min | B |  |  |  | 1
1 | 655 | 13 | 13 | 2 | 1 | 15 | 安定性测定雷氏夹法沸煮结束后，立即放掉沸煮箱内的热水，打开箱盖，待箱体冷却至室温，取出试件进行判别。测量雷氏夹指针尖端的距离，准确至（）。 |  | A.0.1mm¦B.0.2mm¦C.0.5mm¦D.1.0mm | C |  |  |  | 1
1 | 656 | 13 | 13 | 2 | 1 | 16 | 安定性测定雷氏夹法，当两个试件煮后增加距离（C-A）的平均值不大于（）时，即认为该水泥安定性合格。 |  | A.1.0mm¦B.2.0mm¦C.3.0mm¦D.5.0mm | D |  |  |  | 1
1 | 657 | 13 | 13 | 2 | 1 | 17 | 安定性测定试饼法，将制好的标准稠度净浆取出一部：分成两等分，使之成球形，放在预先准备好的玻璃板上，轻轻振动玻璃板并用湿布擦过的小刀由边缘向中央抹，做成直径（）mm、中心厚约（）mm、边缘渐薄、表面光滑的试饼。 |  | A.60~80/8¦B.60~80/10¦C.70~80/8¦D.70~80/10 | D |  |  |  | 1
1 | 658 | 13 | 13 | 2 | 1 | 18 | 安定性测定雷氏夹校准，当一根指针的根部先悬挂在一根金属丝或尼龙丝上，另一根指针的根部再挂上（）质量的砝码。 |  | A.200g¦B.200±1g¦C.300g¦D.300±1g | C |  |  |  | 1
1 | 659 | 13 | 13 | 2 | 1 | 19 | 安定性测定雷氏夹校准时两根指针针尖的距离增加应在（）范围内，即为合格。 |  | A.17.0±2.0mm¦B.17.0±2.5mm¦C.17.5±2.0mm¦D.17.5±2.5mm | D |  |  |  | 1
1 | 660 | 13 | 13 | 2 | 1 | 20 | 安定性测定雷氏夹测定用标尺最小刻度为（）。 |  | A.0.5mm¦B.1.0mm¦C.0.2mm¦D.0.1mm | A |  |  |  | 1
1 | 661 | 13 | 13 | 2 | 1 | 21 | 水泥标准稠度用水量试验，维卡仪试杆滑动部分的总质量为（）。 |  | A.275±1g¦B.290±2g¦C.300±1g¦D.305±2g | C |  |  |  | 1
1 | 662 | 13 | 13 | 2 | 1 | 22 | 水泥湿气养护箱的温度为（），相对湿度不低于（）。 |  | A.20±1℃、90%¦B.20±2℃、95%¦C.20±1℃、95%¦D.20±2℃、90% | A |  |  |  | 1
1 | 663 | 13 | 13 | 2 | 1 | 23 | 水泥标准稠度用水量试验，整个操作应在搅拌后（）内完成。 |  | A.5.0min¦B.3.0min¦C.2.0min¦D.1.5min | D |  |  |  | 1
1 | 664 | 13 | 13 | 2 | 1 | 24 | 水泥标准稠度用水量试验以试杆沉入净浆并距底板（）的水泥净浆为标准稠度净浆。 |  | A.4±1mm¦B.5±1mm¦C.6±1mm¦D.7±1mm | C |  |  |  | 1
1 | 665 | 13 | 13 | 2 | 1 | 25 | 水泥凝结时间测定，当试针沉至距底板（）时，为水泥达到初凝状态。 |  | A.4±1mm¦B.5±1mm¦C.6±1mm¦D.7±1mm | A |  |  |  | 1
1 | 666 | 13 | 13 | 2 | 1 | 26 | 水泥凝结时间测定，当试针沉入试体（）时，即环形附件开始不能在试体上留下痕迹时，为水泥达到终凝状态。 |  | A.0.3mm¦B.0.5mm¦C.1.0mm¦D.基本无痕迹 | B |  |  |  | 1
1 | 667 | 13 | 13 | 2 | 1 | 27 | 水泥凝结时间测定时应注意，在最初测定的操作时应轻轻扶持金属柱，使其徐徐下降，以防试针撞弯，但结果以自由下落为准；在整个测试过程中试针沉入的位置至少要距试模内壁（）。 |  | A.5mm¦B.10mm¦C.10~15mm¦D.5~10mm | B |  |  |  | 1
1 | 668 | 13 | 13 | 2 | 1 | 28 | 水泥凝结时间每次测定不能让试针落入原针孔，每次测试完毕须将试针擦净并将试模（），整个测试过程要防止试模受振。 |  | A.置于恒温操作间¦B.用湿布覆盖¦C.放回湿气养护箱¦D.置于保湿空气中 | C |  |  |  | 1
1 | 669 | 13 | 13 | 2 | 1 | 29 | 用不变水量方法测定标准稠度用水量时，根据下式或仪器上对应标尺计算得到标准稠度用水量P，当试锥下沉深度小于（）时，应改用调整。 |  | A.10mm¦B.11mm¦C.12mm¦D.13mm | D |  |  |  | 1
1 | 670 | 13 | 13 | 2 | 1 | 30 | 水泥标准稠度用水量试验，用水泥净浆搅拌机搅拌，搅拌锅和搅拌叶片先用湿布擦过，将拌和水倒入搅拌锅内，然后在5~10s内小心将称好的（）水泥加入水中，防止水和水泥溅出。 |  | A.500±1g¦B.450±1g¦C.450g¦D.500g | D |  |  |  | 1
1 | 671 | 13 | 13 | 2 | 1 | 31 | 水泥试验，实验室相对湿度应不低于（），水泥试样、拌和水、仪器和用具的温度应与试验室一致。 |  | A.90%¦B.60%¦C.50%¦D.40% | C |  |  |  | 1
1 | 672 | 13 | 13 | 2 | 1 | 32 | 水泥标准稠度用水量的测定中，水泥浆抹平后迅速将试模和底板移到维卡仪上，并将其中心定在试杆下，降低试杆直至与水泥净浆表面接触，拧紧螺丝（）后，突然放松，使试杆垂直自由地沉入水泥净浆中。 |  | A.1~2s¦B.2~3s¦C.0.5~1s¦D.接触表面 | A |  |  |  | 1
1 | 673 | 13 | 13 | 2 | 1 | 33 | 水泥凝结时间测定，水泥到达终凝时，需要在试体另外（）测试，结论相同时才能确定到达终凝状态。 |  | A.两个以上测点¦B.两个不同点¦C.原测点外¦D.距试模边缘20mm处 | B |  |  |  | 1
1 | 674 | 13 | 13 | 2 | 1 | 34 | 水泥安定性试验，沸煮法主要是检验水泥中是否含有过量的游离（）。 |  | A.Na2O¦B.CaO¦C.MgO¦D.SO3 | B |  |  |  | 1
1 | 675 | 13 | 13 | 2 | 2 | 1 | 测定水泥标准稠度和凝结时间用维卡仪及配件包括（）。 |  | A.为测定初凝时间时维卡仪和试模¦B.为测定终凝时间反转试模¦C.为标准稠度试杆¦D.净浆搅拌机¦E.为初、终凝用试针 | ABCE |  |  |  | 1.5
1 | 676 | 13 | 13 | 2 | 2 | 2 | 水泥标准稠度试验，试杆滑动部分的配件包括（）。 |  | A.滑动杆¦B.固定圈¦C.固定螺栓¦D.指针连接杆¦E.试锥 | ABCD |  |  |  | 1.5
1 | 677 | 13 | 13 | 2 | 2 | 3 | 雷氏夹校准后，两根指针针尖的距离符合要求的有（）。 |  | A.17.3mm¦B.16.1mm¦C.16.0mm¦D.18.5mm¦E.19.5mm | CDE |  |  |  | 1.5
1 | 678 | 13 | 13 | 2 | 2 | 4 | 水泥凝结时间测定，水泥初凝时间要求试针下沉至距底板（）。水泥标准稠度用水量是以试杆沉入净浆并距底板（）。 |  | A.4±1mm¦B.6±1mm¦C.5±1mm¦D.0.5mm¦E.5±2mm | AB |  |  |  | 1.5
1 | 679 | 13 | 13 | 2 | 2 | 5 | 水泥安定性试验用试饼法，要求做成直径（）、中心厚约（）的试饼。 |  | A.60~80mm¦B.70~80mm¦C.5mm¦D.8mm¦E.10mm | BE |  |  |  | 1.5
1 | 680 | 13 | 13 | 2 | 2 | 6 | 水泥标准稠度用水量试验，采用不变水量方法时拌和水量用（），当试锥下沉深度小于（）时，应改用调整法。 |  | A.142.0ml¦B.142.5ml¦C.13mm¦D.13.5mm¦E.15mm | BC |  |  |  | 1.5
1 | 681 | 13 | 13 | 2 | 2 | 7 | 水泥标准稠度用水量试验，用水泥净浆搅拌机搅拌，搅拌锅和搅拌叶片先用湿布擦过，将拌和水倒入搅拌锅内，然后在（）内小心将称好的（）水泥加入水中，防止水和水泥溅出。 |  | A.3~5s¦B.5~10s¦C.450g¦D.500g¦E.225g | BD |  |  |  | 1.5
1 | 682 | 13 | 13 | 2 | 2 | 8 | 水泥安定性试验中下列雷氏夹试件煮后针尖增加距离的平均值合格的有（）。 |  | A.3.0mm¦B.4.25mm¦C.5.2mm¦D.0mm¦E.4.5mm | ADE |  |  |  | 1.5
1 | 683 | 13 | 13 | 2 | 2 | 9 | 水泥安定试验方法有（）。 |  | A.沸煮法¦B.雷氏夹法¦C.试饼法¦D.标准稠度法¦E.待用法 | BC |  |  |  | 1.5
1 | 684 | 13 | 13 | 2 | 2 | 10 | 水泥凝结时间试验，水泥初凝用试针由钢制成，其有效长度初凝针为（），终凝针为（）。 |  | A.50±1mm¦B.45±1mm¦C.35±1mm¦D.30±1mm¦E.40±1mm | AD |  |  |  | 1.5
1 | 685 | 13 | 13 | 2 | 2 | 11 | 水泥安定性试验，将预先准备好的雷氏夹放在已擦少量油的玻璃板上，并立即将已制好的标准稠度净浆一次装满雷氏夹，装浆时一只手轻轻扶持雷氏夹，另一只手用宽约（）的直边刀在浆体表面轻轻插捣（）次，然后抹平。 |  | A.15mm¦B.20mm¦C.25mm¦D.3¦E.5 | CD |  |  |  | 1.5
1 | 686 | 13 | 13 | 2 | 2 | 12 | 水泥的初、终凝时间对实际工程中的影响（）。 |  | A.保证成型后尽快具有强度¦B.施工浇筑成型所需的时间¦C.生产水泥主控项目¦D.保证施工进度¦E.满足水泥浆搅拌 | ABDE |  |  |  | 1.5
1 | 687 | 13 | 13 | 2 | 3 | 1 | 所谓凝结时间是指试针沉入水泥标准稠度净浆至一定深度所需的时间。（） |  | A.正确¦B.错误 | A |  |  |  | 0.5
1 | 688 | 13 | 13 | 2 | 3 | 2 | 安定性是通过测定水泥净浆在雷氏夹中膨胀的结果。（） |  | A.正确¦B.错误 | B |  |  |  | 0.5
1 | 689 | 13 | 13 | 2 | 3 | 3 | 试饼法是通过观测水泥硬化后的试饼，目测其色泽以及面积膨胀变化情况表征其体积安定性。（） |  | A.正确¦B.错误 | B |  |  |  | 0.5
1 | 690 | 13 | 13 | 2 | 3 | 4 | 水泥净浆搅拌机的搅拌翅和搅拌锅之间间隙越小，其净浆搅拌越均匀，制备的净浆所需用水量就越大。（） |  | A.正确¦B.错误 | B |  |  |  | 0.5
1 | 691 | 13 | 13 | 2 | 3 | 5 | 水泥雷氏夹法安定性试验用沸煮箱应符合《水泥安全性试验用沸煮箱》JC/T955-2005的要求。（） |  | A.正确¦B.错误 | A |  |  |  | 0.5
1 | 692 | 13 | 13 | 2 | 3 | 6 | 安定性试验用水可以使用洁净的饮用水，如有争议时应以蒸馏水为准。（） |  | A.正确¦B.错误 | A |  |  |  | 0.5
1 | 693 | 13 | 13 | 2 | 3 | 7 | 湿气养护箱的温度为20±2℃，相对湿度不低于90%。（） |  | A.正确¦B.错误 | B |  |  |  | 0.5
1 | 694 | 13 | 13 | 2 | 3 | 8 | 测定凝结时间，试验用玻璃板和试模要涂抹少许油，但有些油会影响凝结时间，采矿物油比较合适。（） |  | A.正确¦B.错误 | A |  |  |  | 0.5
1 | 695 | 13 | 13 | 2 | 3 | 9 | 水泥凝结时间可以使用能得出与标准中规定方法相同结果的凝结时间自动测定仪，有矛盾时以标准规定方法为准。（） |  | A.正确¦B.错误 | A |  |  |  | 0.5
1 | 696 | 13 | 13 | 2 | 3 | 10 | 测定水泥终凝时间时，当临近终凝时间时每隔5min（或更短时间）测定一次。（） |  | A.正确¦B.错误 | B |  |  |  | 0.5
1 | 697 | 13 | 13 | 2 | 3 | 11 | 雷氏夹试验，每个样品需准备两块约100mm*100mm的玻璃板或配重75~85g的玻璃板，凡与水泥净浆接触的玻璃板都要稍稍涂上一层油。（） |  | A.正确¦B.错误 | B |  |  |  | 0.5
1 | 698 | 13 | 13 | 2 | 3 | 12 | GB/T1346-2001与GB/T1346-2011标稠试验用玻璃底板或金属底板的要求不同。（） |  | A.正确¦B.错误 | A |  |  |  | 0.5
1 | 699 | 13 | 13 | 2 | 3 | 13 | GB/T1346-2011中水泥浆装模后，用小刀插捣、轻轻振动数次，从顶部刮去多余的净浆，轻抹至净浆表面光滑，注意不要压实净浆。（） |  | A.正确¦B.错误 | B |  |  |  | 0.5
1 | 700 | 13 | 13 | 2 | 3 | 14 | GB/T1346-2011中水泥初终凝时间测定时，当到达终凝时间时应立即重复测一次，当两次结论相同时才能定位到达终凝状态。（） |  | A.正确¦B.错误 | B |  |  |  | 0.5
1 | 701 | 13 | 13 | 2 | 3 | 15 | GB/T1346-2011中雷氏夹试件成型，用宽约10mm的小刀插捣数次，然后抹平。（） |  | A.正确¦B.错误 | B |  |  |  | 0.5
1 | 702 | 13 | 13 | 2 | 3 | 16 | 水泥标准稠度净浆对标准试杆（或试锥）的沉入具有一定阻力。通过试验不同含水量水泥净浆的穿透性，以确定水泥标准稠度净浆中所需加入的水量。（） |  | A.正确¦B.错误 | A |  |  |  | 0.5
1 | 703 | 13 | 13 | 2 | 3 | 17 | 水泥安定性试饼法是通过观测水泥标准稠度净浆试饼煮沸后的外形变化情况表征其体积安定性。（） |  | A.正确¦B.错误 | A |  |  |  | 0.5
1 | 704 | 13 | 13 | 2 | 4 | 1 | 标准法测定水泥标准稠度用水量的测定步骤如下：①抹平后迅速将试模和底板移到维卡仪上，并将其中心定在试杆下，降低试杆直至与水泥净浆表面接触，拧紧螺丝1~2s后，突然放松，使试杆垂直自由地沉入水泥净浆中。②在试杆停止沉入或释放试杆30s时记录试杆距底板之间的距离，升起试杆后，立即擦净。③然后在试模上表面约1/3处，略倾斜于试模分别向外轻轻锯掉多余净浆，再从试模边沿轻抹顶部一次，使净浆表面光滑。④用宽约25mm的直边刀在浆体表面轻轻插捣5次，再轻振5次，刮去多余的净浆。⑤拌合结束后，立即取适量水泥净浆一次性装入已置于玻璃底板上的试模中。⑥用宽约25mm的直边刀轻轻拍打超出试模部分的浆体5次以排除浆体中的孔隙。⑦以试杆沉入净浆并距底板6±1mm的水泥净浆为标准稠度净浆。⑧抹平后迅速放到试锥下面固定的位置上，将试锥降至净浆表面，拧紧螺丝1~2s后，突然放松，让试锥垂直自由地沉入水泥净浆中。⑨拌和结束后，立即将拌制好的水泥净浆装入锥模中。请回答以下问题： | 按照以上操作过程，请选择正确的操作方法和顺序排列，正确的是（）¦采用不变用水量测定水泥标准稠度，其试锥下沉深度为11mm，问题一：不变用水量要求水为（）¦问题二：请计算调整后用水量百分比（）¦当采用雷氏夹法试验时，试验中影响水泥安定性判定的主要因素（） | A.⑨⑥③①②⑦¦B.⑤⑥③①②⑦¦C.⑨④③⑧②⑦¦D.⑤④③⑧②⑦}A.142.5ml¦B.140.5ml¦C.225ml¦D.225.5ml}A.31.2%¦B.33.4%¦C.30.5%¦D.31.4%}A.水泥标准稠度用水量对安定性的判定的影响¦B.水泥净浆拌制过程中的搅拌时间及机械误差对安定性的判定有影响¦C.水泥试验室的检测环境及试件的养护条件对水泥安定性有一定的影响¦D.沸煮时间会影响水泥安定性的判定¦E.雷氏夹的初始值 | D\A\A |  |  |  | 1
1 | 705 | 13 | 13 | 2 | 4 | 2 | 一组水泥试验，采用标准法检测其标准稠度用水量，标准稠度为28.7%。 | 计算其用水量为多少？试杆沉入净浆并距底板距离应该在多少范围内？（） | A.144ml、6±1mm¦B.142.5ml、6±1mm¦C.143.5ml、6±1mm¦D.142.5ml、4±1mm | C |  |  |  | 1
1 | 706 | 13 | 13 | 2 | 4 | 3 | 水泥标准稠度用水量试验。 | 问题一：试锥下沉深度（）时的净浆为标准稠度净浆。¦问题二：根据以上选择试锥沉入深度，确定该方法属于（） | A.30±1mm¦B.6±1mm¦C.28±2mm¦D.4±1mm}A.标准法¦B.代用法¦C.两者都可¦D.两者都不可 | A\B |  |  |  | 1
1 | 707 | 13 | 13 | 2 | 4 | 4 | 有三组水泥试样，用雷氏夹测其结果如下，请计算结果并作结论判断。第一组：A值分别为：11.0mm、10.0mm C值分别为：15.5mm、13.5mm 第二组：A值分别为：10.0mm、12.0mm C值分别为：16.5mm、16.5mm 第三组：A值分别为：11.0mm、10.5mm C值分别为：17.5mm、16.5mm | 计算各组平均值，正确的是（）¦分别对该三组进行判断（） | A.4.0mm、5.5mm、6.0mm¦B.4.0mm、5.5mm、6.5mm¦C.4.0mm、5.0mm、6.0mm¦D.4.0mm、5.5mm、6.25mm}A.第一组合格¦B.第二组合格¦C.第三组合格¦D.第一、二、三组都合格¦E.第一、二、三都不合格 | D\A |  |  |  | 1
1 | 708 | 13 | 13 | 2 | 4 | 5 | 一组水泥安定性试饼沸煮结束后，目测试饼未发现裂缝，但用钢直尺进行检查时，其中一个试饼发现钢直尺与试饼底部有少许缝隙透光。 | 请对该组安定性进行判定（） | A.该组水泥安定性合格¦B.该组水泥安定性不合格¦C.该组水泥安定性应以雷氏夹法试验为准¦D.需要通过计算透光面积或缝隙大小判定安定性是否合格 | B |  |  |  | 1
1 | 709 | 13 | 13 | 2 | 4 | 6 | 安定性沸煮法试验，将雷氏夹脱去玻璃板取下并量取初始值后，放入沸煮箱内开始沸煮，当沸煮箱工作18min时，发现水箱内水位不能覆盖试样，然后关掉电源，加水后继续煮沸。 | 试问该方法是否正确？（） | A.正确，在水没有沸腾前可以重新添加水¦B.不正确，只要不关掉电源直接添加水即可¦C.该组水泥安定性试验作废¦D.只要能保证恒沸时间在180±5min内即可 | C |  |  |  | 1
1 | 710 | 13 | 13 | 2 | 1 | 1 | 水泥胶砂流动度测定方法的标准代号为（） |  | A.GB/T2419-2001¦B.GB/T2419-2004¦C.GB/T2419-2005¦D.GB/T2419-2008 | C |  |  |  | 1
1 | 711 | 13 | 13 | 2 | 1 | 2 | 水泥胶砂流动度的测定方法是通过测定一定配比的水泥胶砂在规定振动状态下的（）来衡量其流动度。 |  | A.直径大小¦B.扩散范围¦C.扩散周长¦D.圆周直径 | B |  |  |  | 1
1 | 712 | 13 | 13 | 2 | 1 | 3 | 水泥胶砂流动度的测定方法中要求的搅拌机为（）。 |  | A.水泥净浆搅拌机¦B.混凝土搅拌机¦C.行星式水泥胶砂搅拌机¦D.水泥砂浆搅拌机 | C |  |  |  | 1
1 | 713 | 13 | 13 | 2 | 1 | 4 | 水泥胶砂流动度的测定方法中的试模用（）制成，由截锥圆模和模套组成。 |  | A.化学材料¦B.非金属材料¦C.金属材料¦D.木质材料 | C |  |  |  | 1
1 | 714 | 13 | 13 | 2 | 1 | 5 | 水泥胶砂流动度的测定方法中的游标卡尺量程为300mm，分度值不大于（）mm。 |  | A.0.2¦B.0.4¦C.0.5¦D.0.6 | C |  |  |  | 1
1 | 715 | 13 | 13 | 2 | 1 | 6 | 水泥胶砂流动度的测定方法中天平的量程不小于（）g，分度值不大于1g。 |  | A.500¦B.2000¦C.50¦D.1000 | D |  |  |  | 1
1 | 716 | 13 | 13 | 2 | 1 | 7 | 水泥胶砂流动度的测定方法中如跳桌在（）h内未被使用，先空跳一个周期25次。 |  | A.24¦B.48¦C.12¦D.6 | A |  |  |  | 1
1 | 717 | 13 | 13 | 2 | 1 | 8 | 水泥胶砂流动度的测定方法中如跳桌在24h内未被使用，先空跳一个周期（）次。 |  | A.15¦B.24¦C.25¦D.20 | C |  |  |  | 1
1 | 718 | 13 | 13 | 2 | 1 | 9 | 水泥胶砂流动度的测定方法中如跳桌在24h内（），先空跳一个周期25次。 |  | A.已使用¦B.正在使用¦C.未被使用¦D.以上都可 | C |  |  |  | 1
1 | 719 | 13 | 13 | 2 | 1 | 10 | 水泥胶砂流动度的测定方法中将拌好的胶砂分两层迅速装入试模，第一层装至截锥圆模高度约（）处，用小刀在相互垂直两个方向各划5次，用捣棒由边缘至中心均匀捣压15次。 |  | A.四分之一¦B.三分之一¦C.二分之一¦D.三分之二 | D |  |  |  | 1
1 | 720 | 13 | 13 | 2 | 1 | 11 | 水泥胶砂流动度的测定方法中将拌好的胶砂分两层迅速装入试模，第一层装至截锥圆模高度约三分之二处，用小刀在（）两个方向各划5次，用捣棒由边缘至中心均匀捣压15次。 |  | A.相互平行¦B.相互交差¦C.相互垂直¦D.相互错开 | C |  |  |  | 1
1 | 721 | 13 | 13 | 2 | 1 | 12 | 水泥胶砂流动度的测定方法中将拌好的胶砂分两层迅速装入试模，第一层装至截锥圆模高度约三分之二处，用小刀在相互垂直两个方向各划5次，用捣棒由边缘至中心均匀捣压（）次。 |  | A.10¦B.5¦C.20¦D.15 | D |  |  |  | 1
1 | 722 | 13 | 13 | 2 | 1 | 13 | 水泥胶砂流动度的测定方法中将截锥圆模垂直向上轻轻提起。立即开动跳桌，约每秒钟一次的频率，在（）s内完成25次跳动。 |  | A.25±1¦B.20±1¦C.15±1¦D.30±1 | A |  |  |  | 1
1 | 723 | 13 | 13 | 2 | 1 | 14 | 水泥胶砂流动度的测定方法中将截锥圆模垂直向上轻轻提起。立即开动跳桌，约每秒钟一次的频率，在25±1s内完成（）次跳动。 |  | A.30¦B.20¦C.25¦D.15 | C |  |  |  | 1
1 | 724 | 13 | 13 | 2 | 1 | 15 | 水泥胶砂流动度的测定方法中流动度试验，从胶砂加水开始到测量扩散直径结束，应在（）min内完成。 |  | A.10¦B.6¦C.5¦D.8 | B |  |  |  | 1
1 | 725 | 13 | 13 | 2 | 1 | 16 | 水泥胶砂流动度的测定方法中跳动完毕，用卡尺测量胶砂底面（）的两个方向直径，计算平均值，取整数，用mm为单位表示。该平均值即为该水量的胶砂流动度。 |  | A.相互平行¦B.相互交差¦C.相互垂直¦D.相互错开 | C |  |  |  | 1
1 | 726 | 13 | 13 | 2 | 1 | 17 | 水泥胶砂流动度的测定方法中跳动完毕，用卡尺测量胶砂底面相互垂直的两个方向直径，计算平均值，取（），用mm为单位表示。该平均值即为该水量的胶砂流动度。 |  | A.小数一位¦B.小数二位¦C.整数¦D.十位数 | C |  |  |  | 1
1 | 727 | 13 | 13 | 2 | 1 | 18 | 水泥胶砂流动度的测定方法中装第二层胶砂，装至高出截锥圆模约（）mm，用小刀划5次再用捣棒由边缘至中心均匀捣压10次。 |  | A.20¦B.10¦C.30¦D.15 | A |  |  |  | 1
1 | 728 | 13 | 13 | 2 | 1 | 19 | 水泥胶砂流动度的测定方法中装第二层胶砂，装至高出截锥圆模约20mm；用小刀在相互垂直两个方向各划（）次；再用捣棒由边缘至中心均匀捣压10次。 |  | A.10¦B.5¦C.15¦D.20 | B |  |  |  | 1
1 | 729 | 13 | 13 | 2 | 1 | 20 | 水泥胶砂流动度的测定方法中装第二层胶砂，装至高出截锥圆模约20mm；用小刀在相互垂直两个方向各划5次；再用捣棒由边缘至中心均匀捣压（）次。 |  | A.15¦B.5¦C.10¦D.20 | C |  |  |  | 1
1 | 730 | 13 | 13 | 2 | 2 | 1 | 水泥胶砂流动度的测定方法中要求的设备仪器有哪些（）。 |  | A.水泥胶砂流动度测定仪¦B.水泥胶砂搅拌机¦C.天平¦D.卡尺¦E.混凝土搅拌机 | ABCD |  |  |  | 1.5
1 | 731 | 13 | 13 | 2 | 2 | 2 | 水泥胶砂流动度的测定方法中胶砂制备按《水泥胶砂强度检验方法（ISO法）》GB/T17671-1999有关规定进行。在制备胶砂的同时，用潮湿棉布擦拭（），将试模放在跳桌台面中央并用潮湿棉布覆盖。 |  | A.跳桌台面¦B.试模内壁¦C.捣棒¦D.与胶砂接触的用具¦E.直尺 | ABCD |  |  |  | 1.5
1 | 732 | 13 | 13 | 2 | 2 | 3 | 水泥胶砂流动度的测定方法中试验过程中（）和（）时，用手扶稳试模，不要使其移动。 |  | A.搅拌胶砂¦B.装胶砂¦C.捣压¦D.测量¦E.铲刀 | BC |  |  |  | 1.5
1 | 733 | 13 | 13 | 2 | 2 | 4 | 水泥胶砂流动度的测定方法中要求的用金属材料制成，由截锥圆模和模套组成。截锥圆模内壁应光滑，其尺寸描述正确的有哪些（）。 |  | A.高度60±0.5mm¦B.上口内径70±0.5mm¦C.下口内径100±0.5mm¦D.下口外径120mm¦E.上口内径70±1.0mm | ABCD |  |  |  | 1.5
1 | 734 | 13 | 13 | 2 | 2 | 5 | 水泥胶砂流动度的测定方法中试验过程中跳动完毕，用卡尺测量（）的（），计算平均值，取整数，用mm为单位表示。该平均值即为该水量的胶砂流动度。 |  | A.胶砂底面¦B.相互平行¦C.两个方向直径¦D.相互垂直¦E.相互交叉 | ACD |  |  |  | 1.5
1 | 735 | 13 | 13 | 2 | 2 | 6 | 水泥胶砂流动度的测定方法中胶砂制备按GB/T17671有关规定进行。在制备胶砂的同前，有（）环节要符合GB/T17671-1999中第4条试验室和设备的有关规定。 |  | A.试验室¦B.设备¦C.拌合水¦D.样品¦E.人员 | ABCD |  |  |  | 1.5
1 | 736 | 13 | 13 | 2 | 3 | 1 | 水泥胶砂流动度测定方法是通过测定一定配比的水泥胶砂在不同振动状态下的扩散范围来衡量其流动度。 |  | A.正确¦B.错误 | B |  |  |  | 0.5
1 | 737 | 13 | 13 | 2 | 3 | 2 | 水泥胶砂流动度的测定方法中将截锥圆模垂直向上迅速提起，立即开动跳桌。 |  | A.正确¦B.错误 | B |  |  |  | 0.5
1 | 738 | 13 | 13 | 2 | 3 | 3 | 水泥胶砂流动测定方法中的试验用的天平量程不小于1000g，分度值不大于1g。 |  | A.正确¦B.错误 | A |  |  |  | 0.5
1 | 739 | 13 | 13 | 2 | 3 | 4 | 水泥胶砂流动度测定方法中的胶砂材料用量按相应标准要求或试验设计确定。 |  | A.正确¦B.错误 | A |  |  |  | 0.5
1 | 740 | 13 | 13 | 2 | 3 | 5 | 水泥胶砂流动度的测定方法中将拌好的胶砂分两层迅速装入流动试模，第一层装至截锥圆模高度约三分之一处，用小刀在相互垂直两个方向各划6次，用捣棒由边缘至中心均匀捣压15次。 |  | A.正确¦B.错误 | B |  |  |  | 0.5
1 | 741 | 13 | 13 | 2 | 3 | 6 | 水泥胶砂流动度的测定方法中的装第二层胶砂，装至高出截锥圆模约10mm，用小刀划10次再用捣棒由边缘至中心均匀捣压10次。 |  | A.正确¦B.错误 | B |  |  |  | 0.5
1 | 742 | 13 | 13 | 2 | 3 | 7 | 水泥胶砂流动测定方法中胶砂装完后，立即开动跳桌，约每秒钟一次的频率，在25±5s内完成25次跳动。 |  | A.正确¦B.错误 | B |  |  |  | 0.5
1 | 743 | 13 | 13 | 2 | 3 | 8 | 水泥胶砂流动度测定方法中流动度试验，从胶砂加水开始到测量扩散直径结束，应在10min内完成。 |  | A.正确¦B.错误 | B |  |  |  | 0.5
1 | 744 | 13 | 13 | 2 | 3 | 9 | 水泥胶砂流动度测定方法中跳动完毕，用卡尺测量胶砂底面相互垂直的两个方向直径，计算平均值，取整数，用mm为单位表示。分别单个值即为该水量的胶砂流动度。 |  | A.正确¦B.错误 | B |  |  |  | 0.5
1 | 745 | 13 | 13 | 2 | 3 | 10 | 水泥胶砂流动度测定方法中所用的卡尺量程为300mm，分度值不大于0.2mm。 |  | A.正确¦B.错误 | B |  |  |  | 0.5
1 | 746 | 13 | 13 | 2 | 3 | 11 | 水泥胶砂流动度测定方法中如跳桌在48h内未被使用，先空跳一个周期25次。 |  | A.正确¦B.错误 | B |  |  |  | 0.5
1 | 747 | 13 | 13 | 2 | 4 | 1 | 一个新建工地试验室，在进行工地试验室检查验收过程中，检查组要求该试验室人员进行水泥胶砂流动度的试验，试验过程中试验人员的过程如下：①直接将胶砂制备按GB/T17671-1999有关规定进行；②在制备胶砂的同时，用潮湿棉布擦拭跳桌台面、试模内壁以及与胶砂接触的用具，将试模放在跳桌台面中央并用棉布覆盖；③将拌好的胶砂分两层迅速装入流动试模，第一层装至截锥圆模高度约三分之二处，用小刀在相互垂直两个方向各划10次，用捣棒由边缘至中心均匀捣压10次；④装第二层胶砂，装至高出截锥圆模约5mm，用小刀划5次再用捣棒由边缘至中心均匀捣压10次。捣压力量应恰好足以使胶砂充满缸锥圆模。捣压深度，第一层捣至胶砂高度的二分之一，第二层捣实已超过已捣实底层表面；⑤装胶砂和捣压时，虽用手扶稳试模，但试模已经移动；⑥捣压完毕，取下模套，将小刀倾斜，从中间向边缘分两次以近水平的角度抹去高出截锥圆模的胶砂，并擦去桌面上的胶砂；⑦将截锥圆模垂直向上轻轻提起。立即开动跳桌，约每秒钟一次的频率，在25±1s内完成25次跳动；⑧流动度试验，从胶砂加水开始到测量扩散直径结束，在8min内完成。试回答以下问题：[（2）~（9）A:正确 B.错误] | 确认水泥胶砂流动度的试验前按照标准要求进行的步骤为（）¦直接将胶砂制备按GB/T17671-1999有关规定进行。此操作正确是否（）¦在制备胶砂的同时，用潮湿棉布擦拭跳桌台面、试模内壁以及与胶砂接触的用具，将试模放在跳桌台面中央并用棉布覆盖。此操作正确是否。（）¦将拌好的胶砂分两层迅速装入流动试模，第一层装至截锥圆模高度约三分之二处，用小刀在相互垂直两个方向各划10次，用捣棒由边缘至中心均匀捣压10次。该操作正确是否（）¦装第二层胶砂，装至高出截锥圆模约5mm，用小刀划5次再用捣棒由边缘至中心均匀捣压10次。捣压力量应恰好足以使胶砂充满缸锥圆模。捣压深度，第一层捣至胶砂高度的二分之一，第二层捣实已超过已捣实底层表面。该操作正确是否（）¦装胶砂和捣压时，虽用手扶稳试模，但试模已经移动。该操作正确是否（）¦捣压完毕，取下模套，将小刀倾斜，从中间向边缘分两次以近水平的角度抹去高出截锥圆模的胶砂，并擦去桌面上的胶砂。该操作正确是否。（）¦将截锥圆模垂直向上轻轻提起。立即开动跳桌，约每秒钟一次的频率，在25±1s内完成25次跳动（）¦流动度试验，从胶砂加水开始到测量扩散直径结束，在8min内完成（） | A.如跳桌在12h内未被使用，先空跳一个周期15次¦B.如跳桌24h内未被使用，先空跳一个周期25次¦C.如跳桌在24h内未被使用，先空跳一个周期30次¦D.如跳桌在12h内未被使用，先空跳一个周期25次}A.正确¦B.错误}A.正确¦B.错误}A.正确¦B.错误}A.正确¦B.错误}A.正确¦B.错误}A.正确¦B.错误}A.正确¦B.错误}A.正确¦B.错误 | B\B\B\A\B\B\A\A\B |  |  |  | 1
1 | 748 | 13 | 13 | 2 | 4 | 2 | 一个新建工地试验室，在进行工地试验室检查验收过程中，检查组要求该试验室人员进行P.C32.5水泥胶砂流动度的试验，试验过程中实验人员跳动完毕，用卡尺测量胶砂底面相互垂直的两个方向直径分别为215.5mm，220.0mm。试回答以下问题： | 根据上述情况请计算出该次P.C32.5水泥胶砂流动度代表值为（）¦检测胶砂流动度的游标卡尺量程为300mm，分度值不大于（）¦检测胶砂流动度用卡尺测量胶砂底面相互垂直的两个方向直径，计算平均值，取整数，用mm为单位表示。该（）即为该水量的胶砂流动度。 | A。215mm¦B.220mm¦C.217mm¦D.218mm}A.0.4mm¦B.0.1mm¦C.0.2mm¦D.0.5mm}A.单个值¦B.两个值¦C.平均值¦D.整数值 | D\D\C |  |  |  | 1
1 | 749 | 13 | 13 | 2 | 1 | 1 | 《水泥胶砂强度检验方法（ISO法）》GB/T17671-1999规定水泥胶砂强度检验基准方法的仪器、材料、胶砂组成、试验条件、操作步骤和结果计算等。其（）测定结果与ISO679结果等同 |  | A.抗折轻度¦B.试验材料¦C.抗压强度¦D.试验仪器 | C |  |  |  | 1
1 | 750 | 13 | 13 | 2 | 1 | 2 | 《水泥胶砂强度检验方法（ISO法）》方法为（）棱柱试体的水泥抗压强度和抗折强度测定。 |  | A.100mm*100mm*160mm¦B.50mm*50mm*160mm¦C.60mm*60mm*160mm¦D.40mm*40mm*160mm | D |  |  |  | 1
1 | 751 | 13 | 13 | 2 | 1 | 3 | 《水泥胶砂强度检验方法（ISO法）》方法试体是由按质量计的一份水泥、三分中国ISO标准砂，用（）的水灰比拌制的一组塑性胶砂制成。 |  | A.0.2¦B.0.5¦C.0.3¦D.0.4 | B |  |  |  | 1
1 | 752 | 13 | 13 | 2 | 1 | 4 | 《水泥胶砂强度检验方法（ISO）》方法的胶砂用行星搅拌机搅拌，在振实台上成型。也可使用频率（）次/min，振幅0.75mm振动台成型。 |  | A.2800~3000¦B.2000~2600¦C.2400~2800¦D.3000~3600 | A |  |  |  | 1
1 | 753 | 13 | 13 | 2 | 1 | 5 | 《水泥胶砂强度检验方法（ISO）》方法的试体成型试验室的温度应保持在（），相对湿度应不低于50%。 |  | A.20±1℃¦B.20±2℃¦C.25±2℃¦D.20±4℃ | B |  |  |  | 1
1 | 754 | 13 | 13 | 2 | 1 | 6 | 《水泥胶砂强度检验方法（ISO法）》方法的试体带模养护的养护箱或雾室温度保持在（），相对湿度不低于90%。 |  | A.20±1℃¦B.20±2℃¦C.25±2℃¦D.25±1℃ | A |  |  |  | 1
1 | 755 | 13 | 13 | 2 | 1 | 7 | 《水泥胶砂强度检验方法（ISO法）》方法的试验室空气温度和相对湿度及养护池水温在工作期间每天至少记录（）次。 |  | A.2¦B.1¦C.3¦D.4 | B |  |  |  | 1
1 | 756 | 13 | 13 | 2 | 1 | 8 | 《水泥胶砂强度检验方法（ISO法）》方法的养护箱或雾室的温度与相对湿度至少每4h记录一次，在自动控制的情况下记录次数可以酌减至一天记录（）次。 |  | A.2¦B.1¦C.3¦D.4 | A |  |  |  | 1
1 | 757 | 13 | 13 | 2 | 1 | 9 | 《水泥胶砂强度检验方法（ISO法）》方法的用多台搅拌机工作时，搅拌锅和搅拌叶片应保持配对使用。叶片和锅之间的间隙，是指叶片与锅壁最近的距离，应每月检查（）次。 |  | A.2¦B.1¦C.3¦D.4 | B |  |  |  | 1
1 | 758 | 13 | 13 | 2 | 1 | 10 | 《水泥胶砂强度检验方法（ISO法）》方法的抗压强度试验机，在较大的五分之四量程范围内使用时记录的荷载应有（）精度，并具有按2400±200N/s速率的加荷能力。 |  | A.±2%¦B.±1%¦C.±0.5%¦D.±0.1% | B |  |  |  | 1
1 | 759 | 13 | 13 | 2 | 1 | 11 | 《水泥胶砂强度检验方法（ISO法）》方法的抗压强度试验机压板应由维氏硬度不低于（）硬质钢制成，最好为碳化钨，厚度不小于10mm，宽为40mm±0.1mm，长不小于40mm。 |  | A.HV600¦B.HV500¦C.HV400¦D.HV800 | A |  |  |  | 1
1 | 760 | 13 | 13 | 2 | 1 | 12 | 《水泥胶砂强度检验方法（ISO法）》方法的抗压强度试验机的最大荷载以（）kN为佳，可以有二个以上的荷载范围，其中最低荷载范围的最高值大致为最高范围里的最大值得五分之一。 |  | A.100~200¦B.150~300¦C.200~300¦D.250~350 | C |  |  |  | 1
1 | 761 | 13 | 13 | 2 | 1 | 13 | 《水泥胶砂强度检验方法（ISO法）》方法当试验水泥从取样至试验要保持（）以上时，应把它贮存在基本装满和气密的容器里，这个容器不与水泥起反应。 |  | A.12h¦B.2d¦C.3d¦D.24h | D |  |  |  | 1
1 | 762 | 13 | 13 | 2 | 1 | 14 | 《水泥胶砂强度检验方法（ISO法）》方法中的仲裁试验或其他重要试验用（），其他试验可用饮用水。 |  | A.自来水¦B.蒸馏水¦C.河水¦D.纯净水 | B |  |  |  | 1
1 | 763 | 13 | 13 | 2 | 1 | 15 | 《水泥胶砂强度检验方法（ISO法）》方法中水泥、砂、水和试验用具的温度与试验室相同，称量用的天平精度应为（）。当用自动滴管加225ml水时，滴管精度应达到±1ml。 |  | A.±2g¦B.±1g¦C.±0.5g¦D.±0.1g | B |  |  |  | 1
1 | 764 | 13 | 13 | 2 | 1 | 16 | 《水泥胶砂强度检验方法（ISO法）》方法中水泥、砂、水和试验用具的温度与试验室相同，称量用的天平精度应为±1g。当用自动滴管加225ml水时，滴管精度应达到（）。 |  | A.±0.5ml¦B.±0.2ml¦C.±1ml¦D.±2ml | C |  |  |  | 1
1 | 765 | 13 | 13 | 2 | 1 | 17 | 《水泥胶砂强度检验方法（ISO法）》方法中胶砂搅拌时开动机器，低速搅拌30s后，在第二个（）开始的同时均匀地将砂子加入。当各级砂是分装时，从最粗粒级开始，依次将所需的每级砂量加完。把机器转至高速再拌30s。 |  | A.60s¦B.40s¦C.50s¦D.30s | D |  |  |  | 1
1 | 766 | 13 | 13 | 2 | 1 | 18 | 《水泥胶砂强度检验方法（ISO法）》方法中胶砂搅拌时开动机器，停拌90s，在第一个（）内用一胶皮刮具将叶片和锅壁上的胶砂，刮入锅中间。在高速下继续搅拌60s。各个搅拌阶段，时间误差应在±1s以内。 |  | A.25s¦B.15s¦C.30s¦D.60s | B |  |  |  | 1
1 | 767 | 13 | 13 | 2 | 1 | 19 | 《水泥胶砂强度检验方法（ISO法）》方法中胶砂制备后立即进行成型，将空试模和模套固定在振实台上，用一个适当勺子直接从搅拌锅里将胶砂分两层装入试模，装第一层时，每个槽里约放（）胶砂，用大播料器垂直架在模套顶部沿每个模槽来回一次将料层播平，接着振实60次。 |  | A.300g¦B.200g¦C.400g¦D.250g | A |  |  |  | 1
1 | 768 | 13 | 13 | 2 | 1 | 20 | 《水泥胶砂强度检验方法（ISO法）》方法中在胶砂振实后移走模套，从振实台上取下试模，用一金属直尺以近似（）的角度架在试模模顶的一端，然后沿试模长度方向以横向锯割动作慢慢向另一端移动，一次将超过试模部分的胶砂刮去，并用同一直尺以近乎水平的情况下将试体表面抹平。 |  | A.50°¦B.90°¦C.60°¦D.180° | B |  |  |  | 1
1 | 769 | 13 | 13 | 2 | 1 | 21 | 《水泥胶砂强度检验方法（ISO法）》方法中胶砂成型后，脱模（），用防水墨汁或颜料笔对试体进行编号和做其他标记。 |  | A.后¦B.时¦C.前¦D.中 | C |  |  |  | 1
1 | 770 | 13 | 13 | 2 | 1 | 22 | 《水泥胶砂强度检验方法（ISO法）》方法中胶砂成型后，脱模应非常小心。对于24h龄期的，应在破型试验前（）内脱模。对于24h以上龄期的，应在成型后20~24h之间脱模。 |  | A.40min¦B.30min¦C.20min¦D.10min | C |  |  |  | 1
1 | 771 | 13 | 13 | 2 | 1 | 23 | 《水泥胶砂强度检验方法（ISO法）》方法中胶砂成型后，脱模应非常小心。对于24h龄期的，应在破型试验前20min内脱模。对于24h以上龄期的，应在成型后（）之间脱模。 |  | A.10~12h¦B.20~24h¦C.24~48h¦D.12~24h | B |  |  |  | 1
1 | 772 | 13 | 13 | 2 | 1 | 24 | 《水泥胶砂强度检验方法（ISO法）》方法中如经24h养护，会因脱模对强度造成损害时，可以延迟至（）以后脱模，但在试验报告中应予说明。 |  | A.12h¦B.24h¦C.48h¦D.20h | B |  |  |  | 1
1 | 773 | 13 | 13 | 2 | 1 | 25 | 《水泥胶砂强度检验方法（ISO法）》方法中已确定作为24h龄期试验（或其他不下水直接做实验）的已脱模试体，应用（）至做试验时为止。 |  | A.毛巾覆盖¦B.干布覆盖¦C.湿布覆盖¦D.滴水的湿布覆盖 | C |  |  |  | 1
1 | 774 | 13 | 13 | 2 | 1 | 26 | 《水泥胶砂强度检验方法（ISO法）》方法中试体龄期是从水泥加水搅拌开始试验时算起。不同龄期强度试验在规定时间里进行如：72h±（）min。 |  | A.30¦B.25¦C.15¦D.45 | D |  |  |  | 1
1 | 775 | 13 | 13 | 2 | 1 | 27 | 《水泥胶砂强度检验方法（ISO法）》方法中试体龄期是从水泥加水搅拌开始试验时算起。不同龄期强度试验在规定时间里进行如：28d±（）h。 |  | A.4¦B.6¦C.8¦D.10 | C |  |  |  | 1
1 | 776 | 13 | 13 | 2 | 1 | 28 | 《水泥胶砂强度检验方法（ISO法）》方法中抗折试验时的通过加荷圆柱以（）的速率均匀的将荷载垂直地加在棱柱体相对侧面上，直至折断。 |  | A.20±10N/s¦B.50±10N/s¦C.60±10N/s¦D.100±10N/s | B |  |  |  | 1
1 | 777 | 13 | 13 | 2 | 1 | 29 | 《水泥胶砂强度检验方法（ISO法）》方法中抗折强度：以一组三个棱柱体抗折结果的（）作为试验结果。 |  | A.最大值¦B.最小值¦C.平均值¦D.中间值 | C |  |  |  | 1
1 | 778 | 13 | 13 | 2 | 1 | 30 | 《水泥胶砂强度检验方法(ISO法）》方法中抗折强度：当三个强度值中有超出平均值（）时，应剔除后再取平均值作为抗折强度试验结果。 |  | A.±5%¦B.±15%¦C.±10%¦D.±50% | C |  |  |  | 1
1 | 779 | 13 | 13 | 2 | 1 | 31 | 《水泥胶砂强度检验方法（ISO法）》方法中抗压强度：以一组三个棱柱体上得到的（）个抗压强度测定值的算术平均值为试验结果。 |  | A.3¦B.5¦C.6¦D.9 | C |  |  |  | 1
1 | 780 | 13 | 13 | 2 | 1 | 32 | 《水泥胶砂强度检验方法（ISO法）》方法中抗压强度：如六个测定值中有一个超出六个平均值（），就应剔除这个结果，而以剩下五个的平均数为结果。 |  | A.±10%¦B.±15%¦C.±20%¦D.±25% | A |  |  |  | 1
1 | 781 | 13 | 13 | 2 | 1 | 33 | 《水泥胶砂强度检验方法（ISO法）》方法中各试体的抗折强度记录至（）MPa，按本标准10.2.1条计算平均值。计算精确至0.1MPa。 |  | A.0.2¦B.0.1¦C.0.3¦D.0.01 | B |  |  |  | 1
1 | 782 | 13 | 13 | 2 | 1 | 34 | 《水泥胶砂强度检验方法（ISO法）》方法中试验报告应包括所有各单个强度结果（包括按10.2规定舍去的试验结果）和计算出的（）。 |  | A.最大值¦B.最小值¦C.平均值¦D.中间值 | C |  |  |  | 1
1 | 783 | 13 | 13 | 2 | 2 | 1 | 《水泥胶砂强度检验方法（ISO法）》方法中规定了水泥胶砂强度检验基准方法的（）、操作步骤和结果计算。 |  | A.仪器¦B.材料¦C.胶砂组成¦D.试验条件¦E.人员 | ABCD |  |  |  | 1.5
1 | 784 | 13 | 13 | 2 | 2 | 2 | 《水泥胶砂强度检验方法（ISO法）》方法中规定试体成型试验室的温度应保持在（），相对湿度应不低于（）。 |  | A.20±2℃¦B.50%¦C.20±1℃¦D.90%¦E.20±5℃ | AB |  |  |  | 1.5
1 | 785 | 13 | 13 | 2 | 2 | 3 | 《水泥胶砂强度检验方法（ISO法）》方法中规定试体带模养护的养护箱或雾室温度保持在（），相对湿度不低于（）。 |  | A.20±2℃¦B.50%¦C.20±1℃¦D.90%¦E.20±5℃ | CD |  |  |  | 1.5
1 | 786 | 13 | 13 | 2 | 2 | 4 | 《水泥胶砂强度检验方法（ISO法）》方法中规定试验室空气温度和相对湿度及养护池水温在工作期间每天记录的次数符合要求的有（）。 |  | A.2¦B.4¦C.1¦D.3¦E.0 | ABCD |  |  |  | 1.5
1 | 787 | 13 | 13 | 2 | 2 | 5 | 《水泥胶砂强度检验方法（ISO法）》方法中规定养护箱或雾室的温度与相对湿度至少每4h记录一次，在自动控制的情况下记录情况符合要求的是（）。 |  | A.1¦B.2¦C.3¦D.4¦E.5 | BCDE |  |  |  | 1.5
1 | 788 | 13 | 13 | 2 | 2 | 6 | 《水泥胶砂强度检验方法（ISO法）》方法中规定用多台搅拌机工作时，搅拌锅和搅拌叶片应保持配对使用。叶片与锅之间的间隙，是指叶片与锅壁最近的距离，下列检查频率符合要求的有（）。 |  | A.每月/1次¦B.每月/2次¦C.每季度/1次¦D.每年/1次¦E.每周/1次 | AB |  |  |  | 1.5
1 | 789 | 13 | 13 | 2 | 2 | 7 | 《水泥胶砂强度检验方法（ISO法）》方法中规定胶砂成型时为了控制料层厚度和刮平胶砂，应备有（）和（）。 |  | A.捣棒¦B.二个播料器¦C.一金属刮平直尺¦D.铲刀¦E.坍落度筒 | BC |  |  |  | 1.5
1 | 790 | 13 | 13 | 2 | 2 | 8 | 《水泥胶砂强度检验方法（ISO法）》方法中规定振实台应符合《水泥胶砂试体成型振实台》JC/T682-2005要求。振实台安装要求中描述正确的要求的有（）。 |  | A.在高度约400mm的混凝土基座上¦B.混凝土体积约为0.25m3，重约600kg¦C.混凝土体积约为0.25m3，重约400kg¦D.在高度约600mm的混凝土基座上¦E.混凝土体积约为0.40m3,重约600kg | AB |  |  |  | 1.5
1 | 791 | 13 | 13 | 2 | 2 | 9 | 《水泥胶砂强度检验方法（ISO法）》方法中规定抗压强度试验机的要求中描述正确的有（）。 |  | A.在较大的五分之四量程范围内使用时记录的荷载应有±1%精度¦B.具有按2400±200N/s速率的加荷能力¦C.试验机压板应由维氏硬度不低于HV600硬质钢制成¦D.压板和试件接触的表面平面度公差应为0.01mm，表面粗糙度（Ra）应在0.1~0.8之间¦E.具有按50±10N/s速率的加荷能力 | ABCD |  |  |  | 1.5
1 | 792 | 13 | 13 | 2 | 2 | 10 | 《水泥胶砂强度检验方法（ISO法）》方法中规定水泥胶砂搅拌时，（）的温度与试验室相同，称量用的天平精度应为±1g。 |  | A.水泥¦B.砂¦C.水¦D.试验用具¦E.人员 | ABCD |  |  |  | 1.5
1 | 793 | 13 | 13 | 2 | 2 | 11 | 《水泥胶砂强度检验方法（ISO法）》方法中规定水泥胶砂配合比的各材料的用量为（）。 |  | A.水泥450±2g¦B.标准砂1350±2g¦C.水225±1g¦D.标准砂1350±5g¦E.标准砂1350±1g | ACD |  |  |  | 1.5
1 | 794 | 13 | 13 | 2 | 2 | 12 | 《水泥胶砂强度检验方法（ISO法）》方法中规定对于24h龄期的，应在破型试验前（）min内脱模。 |  | A.20¦B.10¦C.15¦D.30¦E.60 | ABC |  |  |  | 1.5
1 | 795 | 13 | 13 | 2 | 2 | 13 | 《水泥胶砂强度检验方法（ISO法）》方法中规定对于24h龄期的，应在成型后脱模时间符合要求的有（）h。 |  | A.20¦B.15¦C.22¦D.24¦E.36 | ACD |  |  |  | 1.5
1 | 796 | 13 | 13 | 2 | 2 | 14 | 《水泥胶砂强度检验方法（ISO法）》方法中规定将水泥胶砂的养护时的做法符合要求的（）。 |  | A.做好标记的试件立即水平或竖直放在20±1℃水中养护，水平放置时刮平面应朝上¦B.试件放在不易腐烂的篦子上，并彼此间保持一定间距，以让水与试件的六个面接触¦C.养护期间试件之间间隔或试体上表面的水深不得小于5mm¦D.不宜用木篦子。每个养护池只养护同类型的水泥试件¦E.在空气中养护 | ABCD |  |  |  | 1.5
1 | 797 | 13 | 13 | 2 | 3 | 1 | 《水泥胶砂强度检验方法（ISO法）》方法中规定为100mm*100mm*160mm棱柱试体的水泥抗压强度和抗折强度测定。（） |  | A.正确¦B.错误 | B |  |  |  | 0.5
1 | 798 | 13 | 13 | 2 | 3 | 2 | 《水泥胶砂强度检验方法（ISO法）》方法中规定为胶砂用行星搅拌机搅拌，在振实台上成型。也可使用频率2800~3000次/min，振幅0.75mm振动台成型。（） |  | A.正确¦B.错误 | A |  |  |  | 0.5
1 | 799 | 13 | 13 | 2 | 3 | 3 | 《水泥胶砂强度检验方法（ISO法）》方法中规定试体带模养护的养护箱或雾室温度保持在20±1℃，相对湿度不低于50%。（） |  | A.正确¦B.错误 | B |  |  |  | 0.5
1 | 800 | 13 | 13 | 2 | 3 | 4 | 《水泥胶砂强度检验方法（ISO法）》方法中养护箱或雾室的温度与相对湿度至少每4h记录一次，在自动控制的情况下记录次数可以酌减至一天记录一次。（） |  | A.正确¦B.错误 | B |  |  |  | 0.5
1 | 801 | 13 | 13 | 2 | 3 | 5 | 《水泥胶砂强度检验方法（ISO法）》方法中用多台搅拌机工作时，搅拌锅与搅拌叶片应保持配对使用。叶片与锅之间的间隙，是指叶片与锅壁最近的距离，应每月检查二次。（） |  | A.正确¦B.错误 | B |  |  |  | 0.5
1 | 802 | 13 | 13 | 2 | 3 | 6 | 《水泥胶砂强度检验方法（ISO法）》方法中抗压强度试验机，在较大的五分之四量程范围内使用时记录的荷载应有±2%精度，并具有按2400±200N/s速率的加荷能力。（） |  | A.正确¦B.错误 | B |  |  |  | 0.5
1 | 803 | 13 | 13 | 2 | 3 | 7 | 《水泥胶砂强度检验方法（ISO法）》方法中当试验水泥从取样至试验要保持24h以上时，应把它贮存在基本装满和气密的容器里，这个容器应不与水泥起反应。（） |  | A.正确¦B.错误 | A |  |  |  | 0.5
1 | 804 | 13 | 13 | 2 | 3 | 8 | 《水泥胶砂强度检验方法（ISO法）》方法中当水泥、砂、水和试验用具的温度与试验室相同，称量用的天平精度应为±1g。（） |  | A.正确¦B.错误 | A |  |  |  | 0.5
1 | 805 | 13 | 13 | 2 | 3 | 9 | 《水泥胶砂强度检验方法（ISO法）》方法中从振实台上取下试模，用一金属直尺以近似180°的角度架在试模模顶的一端，然后沿试模长度方向以横向锯割动作慢慢向另一端移动，一次将超过试模部分的胶砂刮去，并用同一直尺以近乎水平的情况下将试体表面抹平。（） |  | A.正确¦B.错误 | B |  |  |  | 0.5
1 | 806 | 13 | 13 | 2 | 3 | 10 | 《水泥胶砂强度检验方法（ISO法）》方法中胶砂脱模应非常小心。对于24h龄期的，应在破型试验前20min内脱模。对于24h以上龄期的，应在成型后20~24h之间脱模。（） |  | A.正确¦B.错误 | A |  |  |  | 0.5
1 | 807 | 13 | 13 | 2 | 3 | 11 | 《水泥胶砂强度检验方法（ISO法）》方法中将做好标记的试件立即水平或竖直放在20±2℃水中养护，水平放置时刮平面应朝上。（） |  | A.正确¦B.错误 | B |  |  |  | 0.5
1 | 808 | 13 | 13 | 2 | 3 | 12 | 《水泥胶砂强度检验方法（ISO法）》方法中将试体一个侧面放在试验机支撑圆柱上，试体长轴垂直于支撑圆柱，通过加荷圆柱以50±5N/s的速率均匀地将荷载垂直的加在棱柱体相对侧面上，直至折断。（） |  | A.正确¦B.错误 | B |  |  |  | 0.5
1 | 809 | 13 | 13 | 2 | 3 | 13 | 《水泥胶砂强度检验方法（ISO法）》方法中抗压强度试验通过在整个加荷过程中以2400±50N/s的速率均匀的加荷直至破坏。（） |  | A.正确¦B.错误 | B |  |  |  | 0.5
1 | 810 | 13 | 13 | 2 | 3 | 14 | 《水泥胶砂强度检验方法（ISO法）》方法中抗折强度：以一组三个棱柱体抗折结果的平均值作为试验结果。当三个强度值中有超出平均值±15%时，应剔除后再取平均值作为抗折强度试验结果。（） |  | A.正确¦B.错误 | B |  |  |  | 0.5
1 | 811 | 13 | 13 | 2 | 3 | 15 | 《水泥胶砂强度检验方法（ISO法）》方法中抗压强度：以一组三个棱柱体上得到的六个抗压强度测定值的算术平均值为试验结果。如六个测定值中有一个超出平均值的±15%，就应剔除这个结果，而以剩下五个的平均数为结果。（） |  | A.正确¦B.错误 | B |  |  |  | 0.5
1 | 812 | 13 | 13 | 2 | 4 | 1 | 某强度等级为42.5道路硅酸盐水泥样品，28天龄期胶砂强度检验的结果如下：抗折荷载分别为2.98kN、2.90kN及2.50kN，抗压荷载分别73.6kN、75.2kN、72.9kN、74.3kN、63.1kN及74.6kN，计算该水泥的抗压强度和抗折强度，并判断28天强度是否合格。 | 该水泥的抗折强度代表值为（）MPa¦该水泥的抗压强度代表值为（）MPa¦根据计算结果情况，判断该水泥的28天抗折强度是否合格（） | A.7.0¦B.6.6¦C.6.9¦D.5.9}A.45.2¦B.46.3¦C.47.0¦D.46.6}A.合格¦B.不合格¦C.重做试验¦D.无法判断 | C\B\B |  |  |  | 1
1 | 813 | 13 | 13 | 2 | 4 | 2 | 用水泥胶砂强度检验方法测得下列一组数据，请计算出该组试块的抗折、抗压强度结果。[bimg] | 该水泥的3天抗折强度代表值为（）MPa¦该水泥的3d龄期的抗压强度代表值为（）MPa¦该水泥的28d龄期的抗折强度代表值为（）MPa¦该水泥的28d龄期的抗压强度代表值为（）MPa¦根据计算结果情况，判断该水泥的强度是否合格（） | A.4.0¦B.4.2¦C.4.3¦D.4.1}A.19.5¦B.19.9¦C.20.9¦D.结果作废}A.7.0¦B.6.8¦C.6.2¦D.结果作废}A.46.1¦B.47.0¦C.41.4¦D.结果作废}A.合格¦B.不合格¦C.重做试验¦D.无法判断 | B\D\D\B\C |  | syy/pic5.jpg |  | 1
1 | 814 | 13 | 13 | 2 | 1 | 1 | 砂取样时，取样部位应均匀分布，取样前应先将取样部位表层铲除，然后由各部位抽取大致相等的砂（）份。 |  | A.6¦B.7¦C.8¦D.9 | C |  |  |  | 1
1 | 815 | 13 | 13 | 2 | 1 | 2 | 通过试验测定砂各号筛上的筛余量，计算出各号筛的（）筛余和砂的细度模数，评定砂的颗粒级配和粗细程度。 |  | A.分计¦B.累计¦C.总计¦D.累加 | B |  |  |  | 1
1 | 816 | 13 | 13 | 2 | 1 | 3 | 砂筛分试验用天平：称量（）g，感量1g。 |  | A.500¦B.1000¦C.2000¦D.5000 | B |  |  |  | 1
1 | 817 | 13 | 13 | 2 | 1 | 4 | 砂筛分试验用烘箱温度控制范围为（）℃。 |  | A.105±5¦B.100±5¦C.105±10¦D.100±10 | A |  |  |  | 1
1 | 818 | 13 | 13 | 2 | 1 | 5 | 用于砂筛分析的试样，其颗粒的公称粒径不应大于（）mm。 |  | A.5.0¦B.15.0¦C.8.0¦D.10.0 | D |  |  |  | 1
1 | 819 | 13 | 13 | 2 | 1 | 6 | 砂筛分时应称取经缩分后的样品不少于（）g两份。 |  | A.500¦B.550¦C.600¦D.400 | B |  |  |  | 1
1 | 820 | 13 | 13 | 2 | 1 | 7 | 称好的砂样在105±5℃的烘箱中烘干至（）。 |  | A.干燥¦B.全干¦C.恒重¦D.无水 | C |  |  |  | 1
1 | 821 | 13 | 13 | 2 | 1 | 8 | 烘干的砂样应冷却至（）备用。 |  | A.室温¦B.常温¦C.低温¦D.20℃ | A |  |  |  | 1
1 | 822 | 13 | 13 | 2 | 1 | 9 | 称取准备好的烘干砂样（）g。置于按筛孔大小顺序排列（大孔在上，小孔在下）的套筛的最上一只筛（公称直径为5.00mm的方孔筛）上。 |  | A.550¦B.400¦C.500¦D.250 | B |  |  |  | 1
1 | 823 | 13 | 13 | 2 | 1 | 10 | 砂筛分时套筛装入摇筛机中固定紧，筛分（）min。 |  | A.5¦B.10¦C.15¦D.20 | B |  |  |  | 1
1 | 824 | 13 | 13 | 2 | 1 | 11 | 砂样从摇筛机上取出后应在清洁的浅盘上逐一手筛，直到每分钟的筛出量不超过试样总量的（）时为止。 |  | A.0.1%¦B.1.0%¦C.0.5%¦D.1.5% | A |  |  |  | 1
1 | 825 | 13 | 13 | 2 | 1 | 12 | 称取各筛筛余砂样的质量（）。 |  | A.精确至1g¦B.精确至0.1g¦C.精确至0.01g¦D.精确至10g | A |  |  |  | 1
1 | 826 | 13 | 13 | 2 | 1 | 13 | 所有各筛的分计筛余量和底盘中的剩余量之和与筛分前的试样总量相比，相差不能超过（）。 |  | A.10%¦B.5%¦C.1%¦D.0.1% | B |  |  |  | 1
1 | 827 | 13 | 13 | 2 | 1 | 14 | 分计筛余是指各筛上的筛余量除以（）的百分率。 |  | A.试样总量¦B.干燥试样¦C.潮湿试样¦D.剩余的量 | A |  |  |  | 1
1 | 828 | 13 | 13 | 2 | 1 | 15 | 砂筛分计算分计筛余应精确至（）。 |  | A.1%¦B.0.1%¦C.0.01%¦D.0.001% | B |  |  |  | 1
1 | 829 | 13 | 13 | 2 | 1 | 16 | 累计筛余是指该筛的分计筛余与筛孔（）该筛的各筛的分计筛余之和。 |  | A.小于¦B.等于¦C.大于¦D.不等于 | B |  |  |  | 1
1 | 830 | 13 | 13 | 2 | 1 | 17 | 计算累计筛余应精确至（）。 |  | A.1%¦B.0.1%¦C.0.01%¦D.0.001% | B |  |  |  | 1
1 | 831 | 13 | 13 | 2 | 1 | 18 | 当两次试验所得的细度模数之差大于（）时，应重新取试样进行试验。 |  | A.0.1¦B.0.2¦C.0.01¦D.0.02 | B |  |  |  | 1
1 | 832 | 13 | 13 | 2 | 1 | 19 | 砂中含泥量测定时称取烘干至恒重，冷却至室温后各为（）g的试样两份备用。 |  | A.300¦B.400¦C.500¦D.550 | B |  |  |  | 1
1 | 833 | 13 | 13 | 2 | 1 | 20 | 砂中含泥量测定时砂样置于容器中，注入饮用水，水面高出砂面约（）mm。 |  | A.50¦B.100¦C.150¦D.200 | C |  |  |  | 1
1 | 834 | 13 | 13 | 2 | 1 | 21 | 砂中含泥量测定时砂样置于容器中，注入饮用水后充分拌匀，浸泡（）h。 |  | A.0.5¦B.1.0¦C.1.5¦D.2.0 | D |  |  |  | 1
1 | 835 | 13 | 13 | 2 | 1 | 22 | 砂中泥块含量测定试验筛：筛孔公称直径（）方孔筛各一个。 |  | A.1.25mm和80μm¦B.630μm和1.25mm¦C.630μm和80μm¦D.1.25mm和2.5mm | B |  |  |  | 1
1 | 836 | 13 | 13 | 2 | 1 | 23 | 砂的含泥量两个试样试验结果的算术平均值作为测定值。两次结果之差（）0.5%时，应重新取样进行试验。 |  | A.小于¦B.等于¦C.大于¦D.不等于 | C |  |  |  | 1
1 | 837 | 13 | 13 | 2 | 1 | 24 | 砂的表观密度试验称取烘干的试样为（）g。 |  | A.200¦B.250¦C.300¦D.350 | C |  |  |  | 1
1 | 838 | 13 | 13 | 2 | 1 | 25 | 砂样装入盛有半瓶（）的容量瓶中。 |  | A.自来水¦B.饮用水¦C.冷开水¦D.清洁水 | C |  |  |  | 1
1 | 839 | 13 | 13 | 2 | 1 | 26 | 砂的表观密度试验时砂样放在烘箱中于105±5℃下烘干至恒重，并在（）内冷却至室温。 |  | A.浅盘¦B.容器¦C.干燥器¦D.烘箱 | C |  |  |  | 1
1 | 840 | 13 | 13 | 2 | 1 | 27 | 砂的表观密度试验时砂样放在容量瓶中应静置（）h。 |  | A.2¦B.10¦C.12¦D.24 | D |  |  |  | 1
1 | 841 | 13 | 13 | 2 | 1 | 28 | 砂的表观密度试验时两次加入的水的温差不超过（）℃。 |  | A.1¦B.1.5¦C.2¦D.2.5 | C |  |  |  | 1
1 | 842 | 13 | 13 | 2 | 1 | 29 | 砂的表观密度试验时以两次试验结果的算术平均值作为测定值。当两次试验结果之差大于（）kg/m3，需重新试验。A.10¦B.15¦C.20¦D.50 |  |  | C |  |  |  | 1
1 | 843 | 13 | 13 | 2 | 1 | 30 | 砂的堆积密度与紧密密度试验用秤：称量（）kg，感量5g。 |  | A.1¦B.2¦C.5¦D.10 | C |  |  |  | 1
1 | 844 | 13 | 13 | 2 | 1 | 31 | 砂的紧密密度：取试样一份，分（）层装入容量筒。 |  | A.1¦B.2¦C.3¦D.4 | B |  |  |  | 1
1 | 845 | 13 | 13 | 2 | 1 | 32 | 砂的紧密密度颠击时筒底垫放一根直径为（）mm的钢筋。 |  | A.6¦B.8¦C.10¦D.12 | C |  |  |  | 1
1 | 846 | 13 | 13 | 2 | 1 | 33 | 砂的紧密密度颠击时应左右交替颠击地面各（）次。 |  | A.10¦B.15¦C.20¦D.25 | D |  |  |  | 1
1 | 847 | 13 | 13 | 2 | 1 | 34 | 砂的紧密密度在进行第二层颠击时所垫钢筋的方向应与第一层放置方向（）。 |  | A.平行¦B.垂直¦C.交叉¦D.相反 | B |  |  |  | 1
1 | 848 | 13 | 13 | 2 | 1 | 35 | 砂的堆积密度以两次试验结果的（）平均值作为测定值。 |  | A.平方差¦B.几何¦C.算术¦D.标准差 | C |  |  |  | 1
1 | 849 | 13 | 13 | 2 | 2 | 1 | 以下有关混凝土中用砂说法正确的是（）。 |  | A.砂按技术要求分为Ⅰ类、Ⅱ类、Ⅲ类¦B.Ⅲ类宜用于强度等级C30~C60及抗冻、抗渗或其他要求的混凝土¦C.砂占砂石总质量的百分率称为砂率¦D.配制混凝土时宜优先选用Ⅱ区砂¦E.细度模数相同的砂，级配也相同 | ACD |  |  |  | 1.5
1 | 850 | 13 | 13 | 2 | 2 | 2 | 以下（）是普通混凝土中砂的技术要求。 |  | A.颗粒级配状况¦B.含泥量¦C.有害物质含量¦D.碱活性骨料¦E.强度 | ABCD |  |  |  | 1.5
1 | 851 | 13 | 13 | 2 | 2 | 3 | 砂的筛分试验中包括（）仪器设备。 |  | A.试验筛¦B.天平¦C.摇筛机¦D.烘箱¦E.浅盘、硬、软毛刷等 | ABCDE |  |  |  | 1.5
1 | 852 | 13 | 13 | 2 | 2 | 4 | 以下关于砂的筛分析试验步骤中叙述正确的是（）。 |  | A.用于筛分析的试样，试验前先通过公称直径为10.0mm的方孔筛，并计算筛余¦B.称取准备好的烘干试样500g，置于按筛孔大小顺序排列的套筛的最上一只筛上。将套筛装入摇筛机中固紧，筛分15min¦C.筛分取出后，按筛孔由大到小的顺序，在清洁的浅盘上逐一手筛，直到每分钟的筛出量不超过试样总量的0.1%时为止¦D.试样在各筛子上的筛余量均不得超过计算得出的剩留量，否则应将该筛的筛余试样分成两份或数份，再次进行筛分，并以其筛余量之和作为该筛的筛余量¦E.称取各筛余试样的质量，所有各筛的分计筛余量和底盘中的剩余量之和与筛分前的试样总量相比，相差不得超过1% | ACDE |  |  |  | 1.5
1 | 853 | 13 | 13 | 2 | 2 | 5 | 普通混凝土砂中含泥量测定中用到的仪器设备包括（）。 |  | A.筛孔公称直径1.25mm和80μm方孔筛各一个¦B.天平¦C.筛孔公称直径1.25mm和630μm方孔筛各一个¦D.烘箱¦E.洗砂用的容器及烘干用的浅盘等 | ABDE |  |  |  | 1.5
1 | 854 | 13 | 13 | 2 | 2 | 6 | 普通混凝土中砂中泥块含量测定中用到的仪器设备包括（）。 |  | A.筛孔公称直径1.25mm和80μm方孔筛各一个¦B.天平¦C.筛孔公称直径1.25mm和630μm方孔筛各一个¦D.烘箱¦E.洗砂用的容器及烘干用的浅盘等 | BCDE |  |  |  | 1.5
1 | 855 | 13 | 13 | 2 | 2 | 7 | 普通混凝土中砂的表观密度试验用到的仪器设备包括（）。 |  | A.容量瓶¦B.天平¦C.筛孔公称直径1.25mm和630μm方孔筛各一个¦D.烘箱¦E.摇筛机 | ABD |  |  |  | 1.5
1 | 856 | 13 | 13 | 2 | 2 | 8 | 对于海砂，每验收批除进行颗粒级配、含泥量、泥块含量外，还应检验的指标有（）。 |  | A.贝壳含量¦B.石粉含量¦C.氯离子含量¦D.坚固性¦E.碱含量 | AC |  |  |  | 1.5
1 | 857 | 13 | 13 | 2 | 2 | 9 | 砂的粗细程度按细度模数分为（）。 |  | A.特粗¦B.粗¦C.中¦D.细¦E.特细 | BCDE |  |  |  | 1.5
1 | 858 | 13 | 13 | 2 | 2 | 10 | 砂的实际颗粒级配与标准规定的累计筛余相比，除公称粒径为（）的累计筛余外，其余公称粒径的累计筛余可稍有超出分界线，但其总量百分率不应大于5%。 |  | A.160μm¦B.315μm¦C.630μm¦D.1.25mm¦E.5.00mm | CE |  |  |  | 1.5
1 | 859 | 13 | 13 | 2 | 2 | 11 | 关于普通混凝土用砂含泥量试验，以下叙述正确的是（）。 |  | A.含泥量试验称取各为400g的试样两份，以备做两个平行样¦B.含泥量试验称取各为500g的试样两份，以备做两个平行样¦C.以两个试样试验结果的算术平均值作为测定值¦D.当两次结果之差大于0.5%时，应重新取样进行试验。¦E.当两次结果之差大于0.2%时，应重新取样进行试验 | ACD |  |  |  | 1.5
1 | 860 | 13 | 13 | 2 | 2 | 12 | 砂中的有害物质主要包括（）。 |  | A.云母¦B.轻物质¦C.无机物¦D.有机物¦E.硫化物及硫酸盐等 | ABDE |  |  |  | 1.5
1 | 861 | 13 | 13 | 2 | 2 | 13 | 在配制混凝土针对各区砂作调整时，以下说法正确的是（）。 |  | A.配制混凝土适宜选用Ⅱ区砂¦B.采用Ⅰ区砂时，宜降低砂率¦C.采用Ⅰ区砂时，应提高砂率，并保持足够的水泥用量，满足混凝土和易性¦D.当采用Ⅲ区砂时，宜降低砂率¦E.当采用Ⅲ区砂时，应提高砂率，并保持足够的水泥用量，满足混凝土和易性 | ACD |  |  |  | 1.5
1 | 862 | 13 | 13 | 2 | 2 | 14 | 关于砂的细度模数，以下说法正确的是（）。 |  | A.砂的粗细程度按细度模数分为粗、中、细三级¦B.砂的粗细程度按细度模数分为粗、中、细、特细四级¦C.砂的细度模数范围：粗砂3.7~3.2；中砂3.1~2.2；细砂2.1~1.6¦C.砂的细度模数范围：粗砂3.7~3.2；中砂3.1~2.2；细砂2.1~1.6；特细砂1.5~0.7¦E.砂的细度模数范围：粗砂3.7~3.1；中砂3.0~2.3；细砂2.2~1.6；特细砂1.5~0.7 | BE |  |  |  | 1.5
1 | 863 | 13 | 13 | 2 | 2 | 15 | 砂按0.630mm筛孔的累计筛余百分率分三个级配区，砂的颗粒级配应处于（）中的任何一个区以内。 |  | A.Ⅰ区¦B.Ⅱ区¦C.Ⅲ区¦D.Ⅳ区¦E.Ⅴ区 | ABC |  |  |  | 1.5
1 | 864 | 13 | 13 | 2 | 3 | 1 | 砂中泥块含量测定以两个试样试验结果的算术平均值作为测定值。两次结果之差大于0.5%时，应重新取样进行试验。（） |  | A.正确¦B.错误 | B |  |  |  | 0.5
1 | 865 | 13 | 13 | 2 | 3 | 2 | 砂的筛分析试验中烘箱的温度控制范围为105±2℃（） |  | A.正确¦B.错误 | B |  |  |  | 0.5
1 | 866 | 13 | 13 | 2 | 3 | 3 | 砂的粗细程度按细度模数分为粗、中、细三级。（） |  | A.正确¦B.错误 | B |  |  |  | 0.5
1 | 867 | 13 | 13 | 2 | 3 | 4 | 配制泵送混凝土，宜选用中砂。（） |  | A.正确¦B.错误 | A |  |  |  | 0.5
1 | 868 | 13 | 13 | 2 | 3 | 5 | 对于钢筋混凝土用砂，其氯离子含量不得大于0.06%。（） |  | A.正确¦B.错误 | A |  |  |  | 0.5
1 | 869 | 13 | 13 | 2 | 3 | 6 | 混凝土强度等级为C30时，混凝土所用砂的含泥量不应大于5.0%。（） |  | A.正确¦B.错误 | B |  |  |  | 0.5
1 | 870 | 13 | 13 | 2 | 3 | 7 | 混凝土强度等级为C30时，混凝土所用砂的泥块含量不应大于1.0%。（） |  | A.正确¦B.错误 | A |  |  |  | 0.5
1 | 871 | 13 | 13 | 2 | 3 | 8 | 砂的表观密度试验方法分为标准法和简易法。（） |  | A.正确¦B.错误 | A |  |  |  | 0.5
1 | 872 | 13 | 13 | 2 | 3 | 9 | 砂的含泥量以两个试样试验结果的算术平均值作为测定值，两次结果之差大于0.2%时，应重新取样进行试验。（） |  | A.正确¦B.错误 | B |  |  |  | 0.5
1 | 873 | 13 | 13 | 2 | 3 | 10 | 砂中氯离子含量最终结果应精确到0.01%。（） |  | A.正确¦B.错误 | B |  |  |  | 0.5
1 | 874 | 13 | 13 | 2 | 3 | 11 | 砂的细度模数：3.0~2.3为中砂。（） |  | A.正确¦B.错误 | A |  |  |  | 0.5
1 | 875 | 13 | 13 | 2 | 3 | 12 | 采用海砂配制混凝土时，对预应力钢筋混凝土，海砂中的氯离子含量不应大于0.06%。() |  | A.正确¦B.错误 | B |  |  |  | 0.5
1 | 876 | 13 | 13 | 2 | 3 | 13 | 砂的碱活性试验方法有快速法和砂浆长度法两种方法。（） |  | A.正确¦B.错误 | A |  |  |  | 0.5
1 | 877 | 13 | 13 | 2 | 3 | 14 | 预应力混凝土不宜用海砂。（） |  | A.正确¦B.错误 | A |  |  |  | 0.5
1 | 878 | 13 | 13 | 2 | 3 | 15 | 砂的细度模数：3.0~2.3为粗砂。（） |  | A.正确¦B.错误 | B |  |  |  | 0.5
1 | 879 | 13 | 13 | 2 | 3 | 16 | 配制混凝土时宜优先选用Ⅱ区砂。（） |  | A.正确¦B.错误 | A |  |  |  | 0.5
1 | 880 | 13 | 13 | 2 | 3 | 17 | 只有人工砂需测定石粉含量。（） |  | A.正确¦B.错误 | B |  |  |  | 0.5
1 | 881 | 13 | 13 | 2 | 3 | 18 | 人工砂的总压碎指标应小于30%。 |  | A.正确¦B.错误 | A |  |  |  | 0.5
1 | 882 | 13 | 13 | 2 | 4 | 1 | 干砂500g，其筛分结果如下：[bimg] | 该砂的细度模数为（）¦该砂属于（）¦由细度模数的大小是否可以判断出该砂的颗粒级配情况？（）¦配制混凝土用砂的要求是采用（）的砂¦两种砂子的细度模数相同，它们的级配也一定相同。（） | A.2.7¦B.1.8¦C.2.6¦D.3.2}A.细砂¦B.中砂¦C.粗砂¦D.粗砂或中砂}A.可以¦B.不可以}A.空隙率较小¦B.总表面积较小¦C.空隙率和总表面积都较小¦D.空隙率和总表面积都较大}A.正确¦B.错误 | A\B\B\C\B |  | syy/pic6.jpg |  | 1
1 | 883 | 13 | 13 | 2 | 4 | 2 | 在一次砂筛分试验中，公称直径5.00mm、2.50mm、1.25mm、0.630mm、0.315mm、0.160mm各方孔筛上的累计筛余分别是β1=4.2%，β2=15.2%，β3=30.6%，β4=57.0%，β5=92.2%，β6=98.2%。 | 计算砂的细度模数（） | A.1.9¦B.2.35¦C.2.84¦D.3.2 | C |  |  |  | 1
1 | 884 | 13 | 13 | 2 | 4 | 3 | 有份砂试样，已测得砂的表观密度为2640kg/m3；又进行了堆积密度的试验，试验结果如下：容量筒质量为0.695kg，容积为1.01L；第一次试验测得容量筒和试样共重2.145kg，第二次试验测得容量筒和试样共重2.140kg。 | 计算该砂的堆积密度（）¦请计算该砂的空隙率（） | A.1420kg¦B.1430kg¦C.1435kg¦D.1440kg}A.35%¦B.40%¦C.45%¦D.50% | D\C |  |  |  | 1
1 | 885 | 13 | 13 | 2 | 4 | 4 | 含水率为5%的湿砂的质量为220.0g。 | 将其干燥后，砂的质量为多少？（精确到小数点后一位）（） | A.201.5g¦B.205g¦C.209.5g¦D.215g | C |  |  |  | 1
1 | 886 | 13 | 13 | 2 | 4 | 5 | 含水率为6%的湿砂的质量为100.0g。 | 其中所含水的质量为多少？（精确到小数点后一位）（） | A.4.5g¦B.5.7g¦C.6.3g¦D.7.5g | B |  |  |  | 1
1 | 887 | 13 | 13 | 2 | 4 | 6 | 砂中含泥量试验（标准法）中，准确称取两份试样各400g，试验后干燥试样分别为393.5g和392.2g。 | 求砂中含泥量（） | A.1.2%¦B.1.6%¦C.1.8%¦D.2.0% | C |  |  |  | 1
1 | 888 | 13 | 13 | 2 | 4 | 7 | 某工地新进了一批天然砂，检测人员按照《普通混凝土用砂、石质量及检验方法标准》JGJ52-2006的规定对天然砂分别进行了颗粒级配、含泥量、泥块含量、石粉含量四个必检指标测定。 | 请问，哪一项不是天然砂的检测项目（） | A.颗粒级配¦B.含泥量¦C.泥块含量¦D.石粉含量 | D |  |  |  | 1
1 | 889 | 13 | 13 | 2 | 4 | 8 | 某检测人员认为：砂中氯离子含量应符合下列规定：（1）对于钢筋混凝土用砂，其氯离子含量不得大于0.08%（以干砂的质量百分比计）（2）对于预应力混凝土用砂，其氯离子含量不得大于0.03%（以干砂的质量百分比计）该检测人员不正确是否正确，请选择： | 对于钢筋混凝土用砂，其氯离子含量不得大于（）（以干砂的质量百分比计）¦对于预应力混凝土用砂，其氯离子含量不得大于（）（以干砂的质量百分比计） | A.0.03%¦B.0.06%¦C.0.08%¦D.0.1%}A.0.02%¦B.0.03%¦C.0.04%¦D.0.06% | B\A |  |  |  | 1
1 | 890 | 13 | 13 | 2 | 4 | 9 | 砂石试验中，某检测人员认为评价砂石试验的试样已烘干至恒重的方法，就是指在相邻两次称量间隔时间不小于1h的情况下，前后两次称重之差小于1g。 | 问题：上述说法是否正确（） | A.正确¦B.不正确 | B |  |  |  | 1
1 | 891 | 13 | 13 | 2 | 1 | 1 | 石子取样部位应均匀分布，取样前应先将取样部位（）。 |  | A.清理干净¦B.用水冲洗¦C.表层铲除¦D.搅拌均匀 | C |  |  |  | 1
1 | 892 | 13 | 13 | 2 | 1 | 2 | 石子取样时抽取大致相等的石子（）份。 |  | A.8¦B.10¦C.15¦D.16 | D |  |  |  | 1
1 | 893 | 13 | 13 | 2 | 1 | 3 | 筛分析用石应（）后备用。 |  | A.烘干¦B.风干¦C.晒干¦D.烘干或风干 | D |  |  |  | 1
1 | 894 | 13 | 13 | 2 | 1 | 4 | 石筛分时当筛余试样的颗粒粒径比公称粒径大（）mm以上时，在筛分过程中，许用手指波动颗粒。 |  | A.5¦B.10¦C.15¦D.20 | D |  |  |  | 1
1 | 895 | 13 | 13 | 2 | 1 | 5 | 石筛分称出各号筛筛余的质量时，精确至试样总质量的（）。 |  | A.0.1%¦B.0.2%¦C.0.5%¦D.1.0% | A |  |  |  | 1
1 | 896 | 13 | 13 | 2 | 1 | 6 | 石筛分各筛的分计筛余量和筛底剩余量的总和与筛分前测定的试样总量相比，其相差不得超过（）。 |  | A.0.1%¦B.1%¦C.2%¦D.5% | B |  |  |  | 1
1 | 897 | 13 | 13 | 2 | 1 | 7 | 根据各筛的（），评定该试样的颗粒级配。 |  | A.累计筛余¦B.分计筛余¦C.筛余量¦D.总量 | A |  |  |  | 1
1 | 898 | 13 | 13 | 2 | 1 | 8 | 碎、卵石泥块含量测定试验筛：筛孔公称直径为（）的方孔筛各一只。 |  | A.630μm和1.25mm¦B.1.25mm和80μm¦C.2.50mm和5.00mm¦D.1.25mm和5.00mm | C |  |  |  | 1
1 | 899 | 13 | 13 | 2 | 1 | 9 | 石含泥量以两次试验结果的算术平均值作为测定值。两次结果之差大于（）时，应重新取样试验。 |  | A.0.1%¦B.0.2%¦C.0.5%¦D.1.0% | B |  |  |  | 1
1 | 900 | 13 | 13 | 2 | 1 | 10 | 石泥块含量试验时应筛去公称粒径（）mm以下颗粒。 |  | A.2.50¦B.5.00¦C.10.0¦D.16.0 | B |  |  |  | 1
1 | 901 | 13 | 13 | 2 | 1 | 11 | 石子压碎值测定标准试样一律采用公称粒级为（）的颗粒，并在风干状态下进行试验。 |  | A.5.0~10.0mm¦B.10.0~16.0mm¦C.10.0~20.0mm¦D.5.0~20.0mm | C |  |  |  | 1
1 | 902 | 13 | 13 | 2 | 1 | 12 | 石子压碎值测定称取每份（）kg的试样3份备用。 |  | A.1¦B.2¦C.3¦D.4 | C |  |  |  | 1
1 | 903 | 13 | 13 | 2 | 1 | 13 | 石子压碎值测定颠实后，试样表面距盘底的高度应控制为（）mm左右。 |  | A.50¦B.100¦C.150¦D.200 | B |  |  |  | 1
1 | 904 | 13 | 13 | 2 | 1 | 14 | 石子压碎值测定放到压力试验机上在160-300s内均匀地加荷到（）kN。 |  | A.100¦B.150¦C.200¦D.250 | C |  |  |  | 1
1 | 905 | 13 | 13 | 2 | 1 | 15 | 石子压碎值测定放到压力试验机上加荷到规定值后应稳定（）s。 |  | A.2¦B.5¦C.10¦D.15 | B |  |  |  | 1
1 | 906 | 13 | 13 | 2 | 1 | 16 | 石子压碎值测定卸荷后，用公称直径（）mm的方孔筛筛除被压碎的细粒，称量剩留在筛上试样质量。 |  | A.1.25¦B.2.50¦C.5.00¦D.0.63 | B |  |  |  | 1
1 | 907 | 13 | 13 | 2 | 1 | 17 | 石子压碎值测定以（）次试验结果的算术平均值作为压碎指标测定值。 |  | A.1¦B.2¦C.3¦D.4 | C |  |  |  | 1
1 | 908 | 13 | 13 | 2 | 1 | 18 | 用规准仪逐粒对试样进行鉴定，凡颗粒长度（）针状规准仪相对应间距者，为针状颗粒。 |  | A.小于¦B.等于¦C.大于¦D.不等于 | C |  |  |  | 1
1 | 909 | 13 | 13 | 2 | 1 | 19 | 用规准仪逐粒对试样进行鉴定，厚度（）片状规准仪上相应孔宽者，为片状颗粒。 |  | A.小于¦B.等于¦C.大于¦D.不等于 | A |  |  |  | 1
1 | 910 | 13 | 13 | 2 | 1 | 20 | 粒径大于（）mm的碎石或卵石可用卡尺鉴定其针片状颗粒。 |  | A.25¦B.31.5¦C.40¦D.63 | C |  |  |  | 1
1 | 911 | 13 | 13 | 2 | 1 | 21 | 针、片状试验前，将来样在（）至表面干燥。 |  | A.烘干¦B.晒干¦C.室内风干¦D.室外风干 | C |  |  |  | 1
1 | 912 | 13 | 13 | 2 | 1 | 22 | 石子压碎值测定：对多种岩石矿物成分与10.0~20.0mm粒级有显著差异时，应将大于（）mm的颗粒经人工破碎后，筛取10.0~20.0mm标准粒级进行压碎值指标试验。 |  | A.20.0¦B.31.5¦C.40¦D.63 | A |  |  |  | 1
1 | 913 | 13 | 13 | 2 | 1 | 23 | 石子压碎值测定：缩分后的样品先筛除试样中公称粒径（）的颗粒。 |  | A.5.0mm以下及20.0mm以上¦B.10.0mm以下及20.0mm以上¦C.20.0mm以下及25.0mm以上¦D.10.0mm以下及25.0mm以上 | B |  |  |  | 1
1 | 914 | 13 | 13 | 2 | 1 | 24 | 石子压碎值测定放到压力试验机上在（）s内均匀地加荷到规定荷载。 |  | A.100~150¦B.150~200¦C.180~360¦D.160~300 | D |  |  |  | 1
1 | 915 | 13 | 13 | 2 | 1 | 25 | 石子压碎值测定时应用针状和片状规准仪（）针状和片状颗粒。 |  | A.鉴定¦B.筛选¦C.剔除¦D.检测 | C |  |  |  | 1
1 | 916 | 13 | 13 | 2 | 1 | 26 | 现场需300kg的干砂，那么含水率3%的湿砂需（）kg。 |  | A.330¦B.303¦C.309¦D.300 | C |  |  |  | 1
1 | 917 | 13 | 13 | 2 | 1 | 27 | 石子最大颗粒尺寸不得超过结构截面最小尺寸的（）倍。 |  | A.1/4¦B.1/2¦C.3/4¦D.1 | A |  |  |  | 1
1 | 918 | 13 | 13 | 2 | 1 | 28 | 含水率5%的砂220g，其干燥后的重量为（）g。 |  | A.209¦B.209.52¦C.210¦D.209.55 | B |  |  |  | 1
1 | 919 | 13 | 13 | 2 | 1 | 29 | 含水率4%的湿砂100kg，其中水的质量为（）kg。 |  | A.4¦B.3.85¦C.3.84¦D.3.92 | B |  |  |  | 1
1 | 920 | 13 | 13 | 2 | 1 | 30 | 含水率3%的湿砂500kg，其中干砂的质量为（）kg。 |  | A.484.44¦B.497.00¦C.475.44¦D.477.12 | A |  |  |  | 1
1 | 921 | 13 | 13 | 2 | 1 | 31 | 最大粒径25mm碎石或卵石的表观密度试验所需试样的最少数量为（）kg。 |  | A.10¦B.20¦C.25¦D.8 | D |  |  |  | 1
1 | 922 | 13 | 13 | 2 | 1 | 32 | 最大粒径31.5mm碎石或卵石的筛分析试验所需试样的最少数量为（）kg。 |  | A.20¦B.15¦C.63¦D.25 | D |  |  |  | 1
1 | 923 | 13 | 13 | 2 | 1 | 33 | 石的泥块含量是指卵石、碎石中公称粒径大于（）mm，经水洗、手捏后变成小于630μm的颗粒的含量。 |  | A.5.00¦B.2.50¦C.1.25¦D.0.630 | A |  |  |  | 1
1 | 924 | 13 | 13 | 2 | 1 | 34 | 岩石的抗压强度应比所配制的混凝土强度至少高（）。 |  | A.15%¦B.20%¦C.25%¦D.30% | B |  |  |  | 1
1 | 925 | 13 | 13 | 2 | 1 | 35 | 测试卵石和碎石的坚固性需要采用硫酸钠溶液法进行试验，需要进行（）循环试验。 |  | A.2次¦B.3次¦C.4次¦D.5次 | D |  |  |  | 1
1 | 926 | 13 | 13 | 2 | 2 | 1 | 普通混凝土中石的技术要求包括（）。 |  | A.含泥量和泥块含量¦B.针、片状颗粒含量¦C.强度¦D.最大粒径¦E.碱活性骨料 | ABCDE |  |  |  | 1.5
1 | 927 | 13 | 13 | 2 | 2 | 2 | 以下有关混凝土中石的强度说法正确的是（）。 |  | A.粗骨料的强度会影响混凝土的强度¦B.碎石的强度可用岩石抗压强度和压碎值指标表示¦C.压碎值指标是测定石子抵抗压碎的能力¦D.压碎值指标越小，表明石子抵抗破碎的能力越强¦E.压碎指标值越大，表明石子抵抗破碎的能力越强 | ABCD |  |  |  | 1.5
1 | 928 | 13 | 13 | 2 | 2 | 3 | 《混凝土结构工程施工及验收规范》GB50204-2002规定（）。 |  | A.混凝土用粗骨料的最大粒径不得大于结构截面最小尺寸的1/4，且不得大于钢筋间最小净距的3/4¦B.混凝土用粗骨料的最大粒径不得大于结构截面最小尺寸的1/3，且不得大于钢筋间最小净距的2/3¦C.对于混凝土实心板，骨料的最大粒径不宜超过板厚的1/3，且不得超过40mm¦D.对于混凝土实心板，骨料的最大粒径不宜超过板厚的1/2，且不得超过50mm¦E.对于混凝土实心板，骨料的最大粒径不宜超过板厚的1/2，且不得超过45mm | AC |  |  |  | 1.5
1 | 929 | 13 | 13 | 2 | 2 | 4 | 普通混凝土石中含泥量测定中用到的仪器设备包括（）。 |  | A.筛孔公称直径1.25mm和80μm方孔筛各一个¦B.秤¦C.筛孔公称直径1.25mm和630μm方孔筛各一个¦D.烘箱¦E.容器 | ABDE |  |  |  | 1.5
1 | 930 | 13 | 13 | 2 | 2 | 5 | 普通混凝土石中含块泥量测定中用到的仪器设备包括（）。 |  | A.筛孔公称直径为2.50mm和5.00mm方孔筛各一个¦B.秤¦C.筛孔公称直径1.25mm和630μm方孔筛各一个¦D.烘箱¦E.容器 | ABDE |  |  |  | 1.5
1 | 931 | 13 | 13 | 2 | 2 | 6 | 骨料的含水状态分为（）。 |  | A.干燥状态¦B.气干状态¦C.饱和面干状态¦D.湿润状态¦E.吸水状态 | ABCD |  |  |  | 1.5
1 | 932 | 13 | 13 | 2 | 2 | 7 | 关于砂石验收批的划分方法，以下叙述正确的是（）。 |  | A.应按同产地、同规格分批验收¦B.采用小型工具（如拖拉机等），如不足200m3,可由多批组成混合批后，再按一验收批进行验收¦C.采用小型工具（如拖拉机等），应以200m3或300t为一验收批¦D.采用大型工具运输（如火车、货船或汽车）的，以400m3或600t为一验收批¦E.当砂石的质量比较稳定、进货量又较大时，可以800t为一验收批 | ACD |  |  |  | 1.5
1 | 933 | 13 | 13 | 2 | 2 | 8 | 每批验收砂石至少应进行的检验是（）。 |  | A.颗粒级配¦B.石粉含量¦C.针片状颗粒含量¦D.泥块含量¦E.含泥量 | ADE |  |  |  | 1.5
1 | 934 | 13 | 13 | 2 | 2 | 9 | 砂、碎石或卵石的（）检验所用的试样可不经缩分，拌匀后直接进行试验。 |  | A.颗粒级配¦B.含水率¦C.堆积密度¦D.含泥量¦E.紧密密度 | BCE |  |  |  | 1.5
1 | 935 | 13 | 13 | 2 | 2 | 10 | 关于碎石或卵石的中含泥量试验时，以下说法正确的是（）。 |  | A.将样品缩分至标准规定的量（注意防止细粉丢失），置于温度为105±5℃烘箱内烘干至恒重，冷却至室温后，筛除小于80微米的颗粒后分成两份备用¦B.将样品缩分至标准规定的量（注意防止细粉丢失），并置于温度为105±5℃烘箱内烘干至恒重，冷却至室温后分成两份备用¦C.以两个试样试验结果的算术平均值作为测定值¦D.当两次结果之差大于0.2%时，应重新取样进行试验¦E.当两次结果之差大于0.4%时，应重新取样进行试验 | BCD |  |  |  | 1.5
1 | 936 | 13 | 13 | 2 | 2 | 11 | 碎石的强度可用岩石的（）表示。 |  | A.针片状含量¦B.抗压强度¦C.坚固性¦D.压碎值指标¦E.碱活性试验 | BD |  |  |  | 1.5
1 | 937 | 13 | 13 | 2 | 2 | 12 | 公称粒级为5~25mm的碎石针状和片状颗粒的总含量试验时，将试验筛划分成几个公称粒级，正确的是（）。 |  | A.5.00~10.0mm¦B.5.00~16.0mm¦C.10.0~16.0mm¦D.16.0~20.0mm¦E.20.0~25.0mm | ACDE |  |  |  | 1.5
1 | 938 | 13 | 13 | 2 | 2 | 13 | 关于石子的堆积密度试验，以下说法正确的是（）。 |  | A.在做石子的堆积密度试验时，按规定称取试样1份，置于平整干净的地板上，用平头铁锹铲起试样装入容量筒中¦B.在做石子的堆积密度试验时，按规定称取试样1份，置于平整干净的地板上，用平头铁锹铲起试样，使石子自由落入容量筒内。此时，从铁锹的齐口至容量筒上口的距离应保持50mm左右¦C.装满后除去凸出筒口表面的颗粒，称取试样和容量筒总质量¦D.装满后除去凸出筒口表面的颗粒，并以合适的颗粒填入凹陷部分，使表面稍凸起和凹陷部分的体积大致相等，称取试样和容量筒总质量¦E.装满后除去凸出筒口表面的颗粒，并以合适的颗粒填入凹陷部分，使表面相平和凹陷部分的体积大致相等，称取试样和容量筒总质量 | BD |  |  |  | 1.5
1 | 939 | 13 | 13 | 2 | 2 | 14 | 在做普通混凝土用碎石的泥块含量试验时，以下实验步骤正确的有（）。 |  | A.将样品缩分至略大于标准规定的量，缩分时应防止黏土块被压碎。缩分后的试样在105±5℃烘箱内烘干至恒重，冷却至室温后分成两份备用¦B.先筛去公称粒径小于10.0mm的颗粒，称取质量¦C.先筛去公称粒径小于12.5mm的颗粒，称取质量¦D.然后将试样在容器中摊平，加入饮用水使水面高于试样表面，24h后把水放出，用手碾碎泥块，然后把试样放在2.50mm的方孔筛上摇动淘洗；直至洗出的水清澈为止¦E.淘洗，直至洗出的水清澈为止，将筛上的试样小心地从2.50mm的方孔筛里取出，摊在洁净的地面上风干后称取质量 | AD |  |  |  | 1.5
1 | 940 | 13 | 13 | 2 | 2 | 15 | 关于碎石筛分试验，以下说法正确的是（）。 |  | A.计算分计筛余的百分率时精确至1%¦B.计算分计筛余的百分率时精确至0.1%¦C.计算累计筛余百分率时精确至1%¦D.计算累计筛余百分率时精确至0.1%¦E.根据各筛的累计筛余，评定该试样的颗粒级配 | BCE |  |  |  | 1.5
1 | 941 | 13 | 13 | 2 | 3 | 1 | 对于长期处于干燥环境的重要结构混凝土，其所使用的碎石或卵石应进行碱活性检验。（） |  | A.正确¦B.错误 | B |  |  |  | 0.5
1 | 942 | 13 | 13 | 2 | 3 | 2 | 碱-骨料反应在干燥状态下是不会发生的。（） |  | A.正确¦B.错误 | A |  |  |  | 0.5
1 | 943 | 13 | 13 | 2 | 3 | 3 | 对于长期处于潮湿环境的重要混凝土结构所用的砂、石，应进行碱活性检验。（） |  | A.正确¦B.错误 | A |  |  |  | 0.5
1 | 944 | 13 | 13 | 2 | 3 | 4 | 表观密度是指骨料在自然堆积状态下单位体积的质量。（） |  | A.正确¦B.错误 | B |  |  |  | 0.5
1 | 945 | 13 | 13 | 2 | 3 | 5 | 混凝土强度等级为C45时，混凝土所用石的含泥量不应大于2.0%。（） |  | A.正确¦B.错误 | B |  |  |  | 0.5
1 | 946 | 13 | 13 | 2 | 3 | 6 | 混凝土强度等级为C45时，混凝土所用石的针片状颗粒含量不应大于15%。（） |  | A.正确¦B.错误 | A |  |  |  | 0.5
1 | 947 | 13 | 13 | 2 | 3 | 7 | 对于有抗冻、抗渗或其他特殊要求的混凝土，其所用碎石或卵石的含泥量不应大于1.0%。（） |  | A.正确¦B.错误 | A |  |  |  | 0.5
1 | 948 | 13 | 13 | 2 | 3 | 8 | 碎石的强度可用岩石的抗压强度和压碎指标表示。（） |  | A.正确¦B.错误 | A |  |  |  | 0.5
1 | 949 | 13 | 13 | 2 | 3 | 9 | 每验收批砂石至少应进行颗粒级配、含泥量、泥块含量检验。（） |  | A.正确¦B.错误 | A |  |  |  | 0.5
1 | 950 | 13 | 13 | 2 | 3 | 10 | 当砂和石的质量比较稳定、进量又较大时，可以1000t为一验收批。（） |  | A.正确¦B.错误 | A |  |  |  | 0.5
1 | 951 | 13 | 13 | 2 | 3 | 11 | 碎石或卵石的级配情况共分为连续粒级和单粒级。（） |  | A.正确¦B.错误 | A |  |  |  | 0.5
1 | 952 | 13 | 13 | 2 | 3 | 12 | 砂石的所检项目存在不合格时，均应加倍取样进行复检。（） |  | A.正确¦B.错误 | B |  |  |  | 0.5
1 | 953 | 13 | 13 | 2 | 3 | 13 | 细度模数最后结果应精确到0.01。（） |  | A.正确¦B.错误 | B |  |  |  | 0.5
1 | 954 | 13 | 13 | 2 | 3 | 14 | 石的筛分试验应采用方孔筛。（） |  | A.正确¦B.错误 | A |  |  |  | 0.5
1 | 955 | 13 | 13 | 2 | 3 | 15 | 砂的粗细程度按细度模数分为三个级配区。（） |  | A.正确¦B.错误 | B |  |  |  | 0.5
1 | 956 | 13 | 13 | 2 | 3 | 16 | 碎石或卵石的碱活性试验方法有快速法和砂浆长度法两种方法。（） |  | A.正确¦B.错误 | B |  |  |  | 0.5
1 | 957 | 13 | 13 | 2 | 3 | 17 | 碎石或卵石的表观密度结果应精确到10kg/m3。（） |  | A.正确¦B.错误 | A |  |  |  | 0.5
1 | 958 | 13 | 13 | 2 | 3 | 18 | 当判断骨料存在潜在碱-硅反应危险时，应控制混凝土中的碱含量不超过3kg/m3。（） |  | A.正确¦B.错误 | A |  |  |  | 0.5
1 | 959 | 13 | 13 | 2 | 4 | 1 | 碎石的表观密度（简易法）实验完毕后，记录数据如下：[bimg] | 结合记录的数据，试求该碎石的表观密度（） | A.2650kg/m3¦B.2670kg/m3¦C.2680kg/m3¦D.2690kg/m3 | C |  | syy/pic7.jpg |  | 1
1 | 960 | 13 | 13 | 2 | 4 | 2 | 有一份碎石试样，已测得表观密度为2620kg/m3,；又进行了堆积密度的试验，试验结果如下：第一次试验测得容量筒和试样共重31.50kg，第二次试验测得容量筒和试样共重为31.30kg，已知容量筒重2.85kg、容积20L； | 请计算堆积密度（）¦请计算空隙率（） | A.1405kg/m3¦B.1420kg/m3¦C.1430kg/m3¦D.1450kg/m3}A.40%¦B.42%¦C.45%¦D.46% | B\D |  |  |  | 1
1 | 961 | 13 | 13 | 2 | 4 | 3 | 现有一份碎石试样，做了针状和片状颗粒的含量试验，试验结果如下：试样质量5000g，挑出针状颗粒质量143g，挑出片状颗粒质量116g。 | 请计算碎石中针状和片状颗粒的总含量（） | A.4.8%¦B.5.2%¦C.5.5%¦D.5.8% | B |  |  |  | 1
1 | 962 | 13 | 13 | 2 | 4 | 4 | 取公称粒径10~20mm的碎石进行压碎性指标试验，试验完毕后，记录数据如下：筒中试样质量为3000g；筛除被压碎的细粒，称量留在公称直径2.50mm的方孔筛筛上的试样质量为2757g。 | 请计算该碎石的压碎性指标为多少？（） | A.7.7%¦B.8.1%¦C.8.5%¦D.8.8% | B |  |  |  | 1
1 | 963 | 13 | 13 | 2 | 4 | 5 | 碎石中含泥量试验中，准确称取两份试样各5000g，试验后干燥试样分别为4970g，4980g。 | 求碎石中含泥量。（） | A.0.4%¦B.0.5%¦C.0.6%¦D.0.7% | B |  |  |  | 1
1 | 964 | 13 | 13 | 2 | 4 | 6 | 碎石的泥块含量试验中，准确称取两份试样各5000g，试验后干燥试样分别为4991g，4985g。 | 求该碎石的泥块含量（） | A.0.2%¦B.0.3%¦C.0.4%¦D.0.5% | A |  |  |  | 1
1 | 965 | 13 | 13 | 2 | 4 | 7 | 某一试验员在做碎石吸水率试验时，将经过浸泡24h的试样从水中取出，用拧干的湿毛巾将颗粒表面的水分拭干，然后立即将试样放在浅盘中称重。 | 问题：该检测人员做法是否正确？（） | A.正确¦B.不正确 | A |  |  |  | 1
1 | 966 | 13 | 13 | 2 | 4 | 8 | 某检测人员对一组碎石样品进行筛分析试验前，将样品缩分至标准规定质量的两份试样后，对碎石筛分试验进行了平行试验。在石子筛分过程中，当每只筛上的筛余层厚度小于试样的最小粒径值时，应将该筛上的筛余试样分成两份，再次进行筛分。 | 问题：该检测人员认为是否正确？（） | A.正确¦B.不正确 | B |  |  |  | 1
1 | 967 | 13 | 13 | 2 | 4 | 9 | 某检测人员在做碎石筛分试验，计算分计筛余的百分率精确至0.1%；计算累计筛余百分率时精确至1%，根据各筛的累计筛余，评定该试样的颗粒级配。 | 问题：上述说法是否正确？（） | A.正确¦B.不正确 | A |  |  |  | 1
1 | 968 | 13 | 13 | 2 | 4 | 10 | 某检测人员认为碎石的强度可用岩石的坚固性和压碎值指标表示。岩石的抗坚固性应比所配制的混凝土强度至少高20%。 | 问题：上述说法是否正确？（） | A.正确¦B.不正确 | B |  |  |  | 1
1 | 969 | 13 | 13 | 2 | 4 | 11 | 对于普通砼用碎石，在配制混凝土强度等级小于或等于C60时应进行岩石抗压强度检验。 | 问题：上述说法是否正确？（） | A.正确¦B.不正确 | A |  |  |  | 1
1 | 970 | 13 | 13 | 2 | 1 | 1 | 粉煤灰细度检验采用（）μm方孔筛对粉煤灰试样进行筛析试验。 |  | A.45¦B.80¦C.40¦D.630 | A |  |  |  | 1
1 | 971 | 13 | 13 | 2 | 1 | 2 | 粉煤灰细度检验用筛上筛余物的（）来表示粉煤灰样品的细度。 |  | A.筛余量¦B.重量¦C.质量百分数¦D.百分数 | C |  |  |  | 1
1 | 972 | 13 | 13 | 2 | 1 | 3 | 粉煤灰细度用的天平量程不小于（）g、最小分度值不大于0.01g。 |  | A.25¦B.50¦C.100¦D.150 | B |  |  |  | 1
1 | 973 | 13 | 13 | 2 | 1 | 4 | 粉煤灰细度检验应把负压筛调节负压至（）Pa范围内。 |  | A.4000~5000¦B.4000~6000¦C.5000~6000¦D.4000~8000 | B |  |  |  | 1
1 | 974 | 13 | 13 | 2 | 1 | 5 | 应先将测试粉煤灰样品置于温度为（）烘干箱内烘至恒温。 |  | A.100~110℃¦B.95~105℃¦C.105~110℃¦D.105~115℃ | C |  |  |  | 1
1 | 975 | 13 | 13 | 2 | 1 | 6 | 粉煤灰细度检验称取粉煤灰试样约（）g（精确至0.01g）。 |  | A.5¦B.10¦C.20¦D.25 | B |  |  |  | 1
1 | 976 | 13 | 13 | 2 | 1 | 7 | 粉煤灰细度检验应用筛析仪连续筛析（）min。 |  | A.1¦B.2¦C.3¦D.4 | C |  |  |  | 1
1 | 977 | 13 | 13 | 2 | 1 | 8 | 粉煤灰细度检验过程中如出现颗粒成球、粘筛或有细颗粒沉积在筛框边缘，用毛刷将细颗粒轻轻刷开，将定时开关固定在手动位置，再筛析（）直至筛分彻底为止。 |  | A.1~3min¦B.1~5min¦C.0.5~3min¦D.3~5min | A |  |  |  | 1
1 | 978 | 13 | 13 | 2 | 1 | 9 | 粉煤灰细度检验用筛每筛析（）个样品后进行筛网校正。 |  | A.100¦B.120¦C.150¦D.200 | C |  |  |  | 1
1 | 979 | 13 | 13 | 2 | 1 | 10 | 按GB/T2419-2005测定试验胶砂和对比胶砂的流动度，以二者流动度达到（）时的加水量之比确定粉煤灰的需水量之比。 |  | A.100~120mm¦B.120~140mm¦C.130~140mm¦D.130~150mm | C |  |  |  | 1
1 | 980 | 13 | 13 | 2 | 1 | 11 | 粉煤灰的需水量比对比胶砂水泥用量为（）g。 |  | A.200¦B.250¦C.300¦D.350 | B |  |  |  | 1
1 | 981 | 13 | 13 | 2 | 1 | 12 | 粉煤灰的需水量比对比胶砂标准砂用量为（）g。 |  | A.500¦B.550¦C.600¦D.750 | D |  |  |  | 1
1 | 982 | 13 | 13 | 2 | 1 | 13 | 粉煤灰的需水量比对比胶砂加水量为（）g。 |  | A.100¦B.125¦C.150¦D.200 | B |  |  |  | 1
1 | 983 | 13 | 13 | 2 | 1 | 14 | 粉煤灰的需水量比试验胶砂水泥用量为（）g。 |  | A.100¦B.125¦C.150¦D.175 | D |  |  |  | 1
1 | 984 | 13 | 13 | 2 | 1 | 15 | 粉煤灰的需水量比试验胶砂粉煤灰用量为（）g。 |  | A.50¦B.75¦C.100¦D.125 | B |  |  |  | 1
1 | 985 | 13 | 13 | 2 | 1 | 16 | 粉煤灰的需水量比试验胶砂加水量为（）g。 |  | A.100¦B.125¦C.无规定¦D.按流动度达到130~140mm调整 | D |  |  |  | 1
1 | 986 | 13 | 13 | 2 | 1 | 17 | 粉煤灰含水量检验时将试样放入烘箱内烘至恒重，取出放在（）中冷却至室温后称量。 |  | A.空气¦B.干燥器¦C.容器¦D.室内环境 | B |  |  |  | 1
1 | 987 | 13 | 13 | 2 | 1 | 18 | 粉煤灰含水量检验时称取粉煤灰试样约（）g,准确至0.01g。 |  | A.50¦B.100¦C.150¦D.200 | B |  |  |  | 1
1 | 988 | 13 | 13 | 2 | 1 | 19 | 粒化高炉矿渣粉活性指数及流动度比的检测对比水泥应符合GB175-2007/XG1-2009规定的强度等级为（）的硅酸盐水泥或普通硅酸盐水泥。 |  | A.32.5¦B.42.5¦C.52.5¦D.62.5 | B |  |  |  | 1
1 | 989 | 13 | 13 | 2 | 1 | 20 | 粒化高炉矿渣粉活性指数及流动度比的检测试验样品：由对比水泥和矿渣粉按质量比（）组成。 |  | A.1：0.5¦B.1：1¦C.1：1.5¦D.0.5：1 | B |  |  |  | 1
1 | 990 | 13 | 13 | 2 | 1 | 21 | 粒化高炉矿渣粉活性指数应分别测定对比胶砂和试验胶砂的流动度及7d、28d（）强度。 |  | A.抗折¦B.抗压¦C.抗折和抗压¦D.轴心抗压 | B |  |  |  | 1
1 | 991 | 13 | 13 | 2 | 1 | 22 | 矿渣粉7d、28d活性指数计算结果保留至（）。 |  | A.0.01¦B.0.1¦C.整数¦D.两位有效数字 | C |  |  |  | 1
1 | 992 | 13 | 13 | 2 | 1 | 23 | 矿渣粉流动度比计算结果保留至（）。 |  | A.0.01¦B.0.1¦C.整数¦D.两位有效数字 | C |  |  |  | 1
1 | 993 | 13 | 13 | 2 | 1 | 24 | 用于混凝土中的粉煤灰，Ⅱ级细度应不大于（）。 |  | A.12%¦B.45.0%¦C.18.0%¦D.25.0% | D |  |  |  | 1
1 | 994 | 13 | 13 | 2 | 1 | 25 | 矿粉的取样国际应为（）。 |  | A.GB/T18046-2008¦B.GB/T12573-1990¦C.GB/T176-1996¦D.GB175-2007 | B |  |  |  | 1
1 | 995 | 13 | 13 | 2 | 2 | 1 | 用于混凝土的粒化高炉矿渣粉技术要求包括（）。 |  | A.活性指数¦B.烧失量¦C.氯离子含量¦D.比表面积¦E.流动度比 | ABCDE |  |  |  | 1.5
1 | 996 | 13 | 13 | 2 | 2 | 2 | 抗渗混凝土所用原材料应符合（）规定。 |  | A.抗渗混凝土宜掺用矿物掺合料¦B.粗骨料宜采用连续级配，其最大粒径不宜大于40mm，含泥量不得大于1.0%，泥块含量不得大于0.5%¦C.细骨料的含泥量不得大于3.0%，泥块含量不得大于1.0%¦D.外加剂宜采用防水剂、膨胀剂、引气剂、减水剂或引气减水剂¦E.细骨料的含泥量不得大于3.5%，泥块含量不得大于1.0% | ABCD |  |  |  | 1.5
1 | ， | 13 | 13 | 2 | 2 | 3 | 大体积混凝土所用原材料应符合（）规定。 |  | A.大体积混凝土应掺用缓凝剂、减水剂和减少水泥水化热的掺合料¦B.水泥应选用水化热低和凝结时间长的水泥，如低热矿渣硅酸盐水泥、中热硅酸盐水泥、矿渣硅酸盐水泥、粉煤灰硅酸盐水泥、火山灰质硅酸盐水泥等¦C.粗骨料宜采用连续级配，细骨料宜采用中砂¦D.大体积混凝土在保证混凝土强度及坍落度要求的前提下，应提高掺合料及骨料的含量，以降低每立方米混凝土的水泥用量¦E.粗骨料宜采用连续级配，细骨料宜采用粗砂 | ABCD |  |  |  | 1.5
1 | 998 | 13 | 13 | 2 | 2 | 4 | 混凝土工程掺用粉煤灰时，下列说法正确的是（）。 |  | A.Ⅰ级粉煤灰适用于钢筋混凝土和跨度小于6m的预应力钢筋混凝土¦B.Ⅱ级粉煤灰适用于钢筋混凝土¦C.Ⅲ级粉煤灰主要用于无筋混凝土¦D.用于预应力钢筋混凝土、钢筋混凝土及设计强度等级C30及以上的无筋混凝土的粉煤灰等级，如经试验论证可采用比上述规定低一级的粉煤灰¦E.对设计强度等级C49及以上的无筋混凝土，宜采用Ⅰ、Ⅱ级粉煤灰 | ABCD |  |  |  | 1.5
1 | 999 | 13 | 13 | 2 | 2 | 5 | 粉煤灰混凝土抗压强度的试验，下列说法正确的是：（）。 |  | A.非大体积粉煤灰混凝土每拌制100m3，至少成型一组试块。大体积粉煤灰混凝土每拌制500m3，至少成型一组试块。不足上列规定数量时，每班至少成型一组试块¦B.用边长150mm的立方体试块，在标准养护条件下所得的抗压强度极限值作为标准¦C.每组3个试块试验结果的平均值，作为该组试块强度代表值。当3个试块的最大或最小强度值与中间值相比超过15%时，该组试块强度不作评定¦D.掺引气剂的粉煤灰混凝土，每班应至少测定1次含气量，其测定值的允许偏差应为±1.0% | AB |  |  |  | 1.5
1 | 1000 | 13 | 13 | 2 | 2 | 6 | 一般情况下，粉煤灰在钢筋混凝土中取代水泥的最大限量（以重量计），下列说法正确的是：（）。 |  | A.采用硅酸盐水泥时，不得超过20%¦B.采用普通水泥时，不得超过25%¦C.采用矿渣水泥时，不得超过20%¦D.采用火山灰质水泥时，不得超过20%¦E.采用硅酸盐水泥时，不得超过10% | BC |  |  |  | 1.5
1 | 1001 | 13 | 13 | 2 | 2 | 7 | 粉煤灰的技术指标包括（）。 |  | A.细度¦B.需水比¦C.烧失量¦D.三氧化硫含量¦E.凝结时间 | ABCD |  |  |  | 1.5
1 | 1002 | 13 | 13 | 2 | 2 | 8 | 混凝土中掺用粉煤灰方法（）。 |  | A.等量取代法¦B.超量取代法¦C.内掺法¦D.外加法¦E.取代法 | ABD |  |  |  | 1.5
1 | 1003 | 13 | 13 | 2 | 2 | 9 | 粉煤灰在混凝土中可产生哪些效应（）。 |  | A.活性效应¦B.水化效应¦C.颗粒形状效应¦D.微骨料效应¦E.碱性效应 | ACD |  |  |  | 1.5
1 | 1004 | 13 | 13 | 2 | 2 | 10 | 用于混凝土的粒化高炉矿渣可分几个等级（）。 |  | A.S115级¦B.S105级¦C.S95级¦D.S75级¦E.S60级 | BCD |  |  |  | 1.5
1 | 1005 | 13 | 13 | 2 | 3 | 1 | 掺合料与外加剂主要不同之处在于外加剂参与了水泥的水化过程。（） |  | A.正确¦B.错误 | B |  |  |  | 0.5
1 | 1006 | 13 | 13 | 2 | 3 | 2 | 粉煤灰中的碱含量按Na2O+0.658K2O计算值表示，当粉煤灰用于活性骨料混凝土，要限制掺合料的碱含量，由买卖双方协商确定。（） |  | A.正确¦B.错误 | A |  |  |  | 0.5
1 | 1007 | 13 | 13 | 2 | 3 | 3 | 粉煤灰可以改善混凝土拌合物的流动性、保水性、可泵性以及抹面性等性能。（） |  | A.正确¦B.错误 | A |  |  |  | 0.5
1 | 1008 | 13 | 13 | 2 | 3 | 4 | 由于粉煤灰效应，当粉煤灰取代水泥量过多时，不会影响混凝土的耐久性。（） |  | A.正确¦B.错误 | B |  |  |  | 0.5
1 | 1009 | 13 | 13 | 2 | 3 | 5 | 矿粉、硅灰、粉煤灰都属于矿物掺合料。（） |  | A.正确¦B.错误 | A |  |  |  | 0.5
1 | 1010 | 13 | 13 | 2 | 3 | 6 | 粉煤灰的掺用方式及适宜掺量主要取决于所要达到的目的和要求。（） |  | A.正确¦B.错误 | A |  |  |  | 0.5
1 | 1011 | 13 | 13 | 2 | 3 | 7 | 矿渣粉活性指数结果应保留至两位小数。（） |  | A.正确¦B.错误 | A |  |  |  | 0.5
1 | 1012 | 13 | 13 | 2 | 3 | 8 | 掺合料与外加剂主要不同之处在于外加剂参与了水泥的水化过程。（） |  | A.正确¦B.错误 | B |  |  |  | 0.5
1 | 1013 | 13 | 13 | 2 | 3 | 9 | 拌制混凝土和砂浆用粉煤灰分成四个等级：Ⅰ级、Ⅱ级、Ⅲ级和Ⅳ级。（） |  | A.正确¦B.错误 | B |  |  |  | 0.5
1 | 1014 | 13 | 13 | 2 | 3 | 10 | 矿粉的烧失量试验结果不需要校正。（） |  | A.正确¦B.错误 | A |  |  |  | 0.5
1 | 1015 | 13 | 13 | 2 | 4 | 1 | 准确称取5g粉煤灰试样，置于已灼烧恒重的瓷坩埚中，将盖斜置于坩埚上，放在高温炉内从低温开始逐渐升高温度，在950~1000℃以灼烧15~20min，取出坩埚，置于干燥器中冷至室温。称量，如此反复灼烧，质量4.65g不再变化。 | 请计算烧失量？（）¦判断此粉煤灰等级？（） | A.3%¦B.5%¦C.7%¦D.9%}A.Ⅰ级¦B.Ⅱ级¦C.Ⅲ级 | C\B |  |  |  | 1
1 | 1016 | 13 | 13 | 2 | 4 | 2 | 某检测人员做粉煤灰需水量比检验，依据《水泥胶砂流动度测定方法》GB/T2419-2005进行。取样品：试验样品：90g粉煤灰，210g硅酸盐水泥和750g标准砂。对比样品：300g硅酸盐水泥、750g标准砂。分别测定试验样品的流动度得到125~135mm时的需水量107ml，而对比样品达到同一流动度时的需水量125ml。 | 请计算此粉煤灰样品需水量比？（）¦判断此粉煤灰等级？（） | A.14%¦B.76%¦C.86%¦D.117%}A.Ⅰ级¦B.Ⅱ级¦C.Ⅲ级 | C\A |  |  |  | 1
1 | 1017 | 13 | 13 | 2 | 4 | 3 | 由粉煤灰样品中取100g，称准至0.001g；分摊在干燥的蒸发皿中，置于烘箱内，在105~110℃温度下烘至恒重；将烘毕的试样连同容器置于干燥器内冷却至室温称重，样品质量99.2g。 | 请计算含水率。（） | A.0.6%¦B.0.8%¦C.1.0%¦D.1.2% | B |  |  |  | 1
1 | 1018 | 13 | 13 | 2 | 4 | 4 | 混凝土中粒化高炉矿渣分试验中，配合比表如下，测得对比胶砂7d平均抗压强度33.76MPa，流动度170mm，试验胶砂的7d平均抗压强度27.8MPa，流动度180mm。[bimg] | 请计算矿渣粉7d活性指数（）¦请计算矿渣粉流动度比（） | A.79%¦B.82%¦C.84%¦D.86%}A.94%¦B.98%¦C.106%¦D.108% | B\C |  | syy/pic8.jpg |  | 1
1 | 1019 | 13 | 13 | 2 | 1 | 1 | 《混凝土外加剂匀质性试验方法》GB/T8077-2012中固体含量检测所用带盖称量瓶的规格为（）。 |  | A.25mm*65mm¦B.20mm*65mm¦C.25mm*60mm¦D.20mm*60mm | A |  |  |  | 1
1 | 1020 | 13 | 13 | 2 | 1 | 2 | 在混凝土外加剂匀质性试验方法中，用（）表示测定结果。 |  | A.三次试验平均值¦B.三次试验中间值¦C.一次试验值¦D.二次试验平均值 | D |  |  |  | 1
1 | 1021 | 13 | 13 | 2 | 1 | 3 | GB/T8077-2012规定匀质性试验的试验次数为（）次。 |  | A.1¦B.2¦C.3¦D.4 | B |  |  |  | 1
1 | 1022 | 13 | 13 | 2 | 1 | 4 | GB/T8077-2012中混凝土外加剂固体含量检验所用天平要求是（）。 |  | A.分度值为0.1¦B.分度值为0.01¦C.分度值为0.001¦D.分度值为0.0001 | D |  |  |  | 1
1 | 1023 | 13 | 13 | 2 | 1 | 5 | GB/T8077-2012中混凝土外加剂含水率重复性限是（）。 |  | A.0.20%¦B.0.30%¦C.0.40%¦D.0.50% | B |  |  |  | 1
1 | 1024 | 13 | 13 | 2 | 1 | 6 | 混凝土外加剂匀质性试验方法中，密度监测的测试条件以下说法正确的是（）。 |  | A.固体样品直接测试¦B.被测溶液可以不清澈，但有沉淀应滤去¦C.被测溶液的温度为20±2℃¦D.固体样品溶液的浓度为10g/L | B |  |  |  | 1
1 | 1025 | 13 | 13 | 2 | 1 | 7 | 比重瓶洗涤的顺序正确的是（）。 |  | A.水-乙醇-丙酮-乙醚¦B.水-丙酮-乙醇-乙醚¦C.水-乙醇-乙醚-丙酮¦D.水-丙酮-乙醚-乙醇 | A |  |  |  | 1
1 | 1026 | 13 | 13 | 2 | 1 | 8 | GB/T8077-2012中混凝土外加剂密度重复性限是（）。 |  | A.0.001g/ml¦B.0.002g/m¦C.0.003g/m¦D.0.004g/m | A |  |  |  | 1
1 | 1027 | 13 | 13 | 2 | 1 | 9 | GB/T8077-2012中混凝土外加剂细度检验采用孔径（）mm的试验筛。 |  | A.0.045¦B.0.080¦C.0.160¦D.0.315 | D |  |  |  | 1
1 | 1028 | 13 | 13 | 2 | 1 | 10 | 外加剂匀质性检测中，针对细度检测用天平的分度值为（）。 |  | A.0.01g¦B.0.02g¦C.0.001g¦D.0.002g | C |  |  |  | 1
1 | 1029 | 13 | 13 | 2 | 1 | 11 | 外加剂匀质性检测中的PH值检测，其试验条件为（）。 |  | A.液体样品直接检测¦B.固体样品溶液的浓度为10g/L¦C.被测溶液的温度为20±3℃¦D.A+B+C | D |  |  |  | 1
1 | 1030 | 13 | 13 | 2 | 1 | 12 | GB/T8077-2012中混凝土外加剂PH试验的重复性限是（）。 |  | A.0.2¦B.0.3¦C.0.4¦D.0.5 | A |  |  |  | 1
1 | 1031 | 13 | 13 | 2 | 1 | 13 | GB/T8077-2012中规定，检测外加剂的硫酸钠含量时应称取试样（）。 |  | A.0.3g¦B.0.4g¦C.0.5g¦D.0.6g | C |  |  |  | 1
1 | 1032 | 13 | 13 | 2 | 1 | 14 | GB/T8077-2012中混凝土外加剂硫酸钠试验的重复性限是（）。 |  | A.0.50%¦B.0.60%¦C.0.70%¦D.0.80% | A |  |  |  | 1
1 | 1033 | 13 | 13 | 2 | 1 | 15 | 针对GB/T8077-2012，水泥净浆流动度试验用水泥为（）。 |  | A.100g¦B.150g¦C.200g¦D.300g | D |  |  |  | 1
1 | 1034 | 13 | 13 | 2 | 1 | 16 | 在外加剂GB/T8077-2012的规定中，用（）表示水泥砂浆的工作性。 |  | A.砂浆强度¦B.砂浆和易性¦C.砂浆减水率¦D.砂浆泌水率 | C |  |  |  | 1
1 | 1035 | 13 | 13 | 2 | 1 | 17 | 外加剂匀质性检测依据是（）。 |  | A.GB/T8075¦B.GB/T8076¦C.GB/T8077¦D.GB/T8073 | C |  |  |  | 1
1 | 1036 | 13 | 13 | 2 | 1 | 18 | GB/T8077-2012混凝土外加剂密度检测过程中，比重瓶应浸入（）的超级恒温器内。 |  | A.20±1℃¦B.20±2℃¦C.20±3℃¦D.20±5℃ | A |  |  |  | 1
1 | 1037 | 13 | 13 | 2 | 2 | 1 | GB/T8077-2012规定的外加剂品种有（）。 |  | A.普通减水剂¦B.引气剂¦C.防水剂¦D.膨胀剂¦E.着色剂 | ABCD |  |  |  | 1.5
1 | 1038 | 13 | 13 | 2 | 2 | 2 | GB/T8077-2012混凝土外加剂匀质性试验方法中，以下说法正确的有（）。 |  | A.试验次数规定为两次¦B.本标准所用水为蒸馏水¦C.本标准所列允许差为相对误差¦D.试验次数规定为三次¦E.本标准所用化学试剂除特别注明外，均为分析纯化学试剂 | ABE |  |  |  | 1.5
1 | 1039 | 13 | 13 | 2 | 2 | 3 | 混凝土外加剂匀质性试验方法中，含固量检测所用仪器有（）。 |  | A.天平¦B.电热恒温干燥箱¦C.称量瓶¦D.干燥器¦E.混凝土搅拌机 | ABCD |  |  |  | 1.5
1 | 1040 | 13 | 13 | 2 | 2 | 4 | 混凝土外加剂匀质性试验方法中，密度检测的条件有（）。 |  | A.液体样品直接检测¦B.固体样品溶液的浓度为10g/L¦C.被测溶液的温度为20±1℃¦D.被测溶液的温度为20±2℃¦E.被测溶液可以不清澈，但有沉淀应滤去 | ABCE |  |  |  | 1.5
1 | 1041 | 13 | 13 | 2 | 2 | 5 | GB/T8077-2012混凝土外加剂匀质性试验方法中，PH值测试条件以下说法正确的有（）。 |  | A.液体样品直接检测¦B.固体样品溶液的浓度为10g/L¦C.固体样品溶液的浓度为20g/L¦D.被测溶液的温度为20±1℃¦E.被测溶液的温度为20±3℃ | ABE |  |  |  | 1.5
1 | 1042 | 13 | 13 | 2 | 2 | 6 | 混凝土外加剂匀质性试验方法中硫酸钠含量检测中所用试剂以下对的有（）。 |  | A.（1+1）盐酸¦B.（1+2）盐酸¦C.（50g/L）氯化铵溶液¦D.（100g/L）氯化钡溶液¦E.（2g/L）硝酸银溶液 | ACD |  |  |  | 1.5
1 | 1043 | 13 | 13 | 2 | 2 | 7 | GB/T8077-2012混凝土外加剂匀质性试验方法中，碱含量检测以下说法正确的有（）。 |  | A.试样以氨水分离铁铝¦B.试样以碳酸钙分离钙镁¦C.滤液中的碱用火焰光度计进行测定¦D.使用（1+1）氨水试剂¦E.试剂碳酸钙溶液为200g/L | ABCD |  |  |  | 1.5
1 | 1044 | 13 | 13 | 2 | 3 | 1 | 外加剂的泌水率是指受检混凝土与基准混凝土的泌水率之比。（） |  | A.正确¦B.错误 | B |  |  |  | 0.5
1 | 1045 | 13 | 13 | 2 | 3 | 2 | 混凝土外加剂匀质性试验中所用水为符合国家标准的饮用水。（） |  | A.正确¦B.错误 | B |  |  |  | 0.5
1 | 1046 | 13 | 13 | 2 | 3 | 3 | 在GB/T8077-2012标准中，含固量检测所用试样称量对于液体产品为3.0000~4.0000g。（） |  | A.正确¦B.错误 | B |  |  |  | 0.5
1 | 1047 | 13 | 13 | 2 | 3 | 4 | 混凝土外加剂匀质性试验中，针对含固量检测，洁净带盖称量瓶应放入烘箱内烘30分钟。（） |  | A.正确¦B.错误 | A |  |  |  | 0.5
1 | 1048 | 13 | 13 | 2 | 3 | 5 | GB/T8077-2012中密度检测时，所用样品溶液的温度为20±1℃。（） |  | A.正确¦B.错误 | A |  |  |  | 0.5
1 | 1049 | 13 | 13 | 2 | 3 | 6 | GB/T8077-2012中PH值检测时，被测溶液的温度为20±3℃。（） |  | A.正确¦B.错误 | A |  |  |  | 0.5
1 | 1050 | 13 | 13 | 2 | 3 | 7 | 混凝土外加剂匀质性试验中，PH值检测时酸度计测出的结果即为溶液的PH值。（） |  | A.正确¦B.错误 | A |  |  |  | 0.5
1 | 1051 | 13 | 13 | 2 | 3 | 8 | 混凝土外加剂匀质性试验中，滤液中的碱可以通过用火焰光度计测定外，还可以用原子吸收光谱进行检测。（） |  | A.正确¦B.错误 | A |  |  |  | 0.5
1 | 1052 | 13 | 13 | 2 | 4 | 1 | 有一种外加剂，对它进行含固量检测时，所得数据如下（称量瓶烘干质量为55.0000g）：[bimg] | 则本外加剂的含固量为（） | A.30.47%¦B.27.16%¦C.28.82%¦D.应进行第三次试验 | D |  | syy/pic9.jpg |  | 1
1 | 1053 | 13 | 13 | 2 | 4 | 2 | 对一减水剂进行固体含量检测，数据如下：[bimg] | 则本外加剂的含固量为（）。 | A.28.97%¦B.28.99%¦C.28.95%¦D.应进行第三次试验 | C |  | syy/pic10.jpg |  | 1
1 | 1054 | 13 | 13 | 2 | 4 | 3 | 试验室对一种防水剂进行密度检测，其中检测数据如下：（20℃纯水密度为0.9982g/mL）[bimg] | 则防水剂的密度为（）g/mL。 | A.1.163¦B.1.161¦C.1.162¦D.应进行第三次试验 | B |  | syy/pic11.jpg |  | 1
1 | 1055 | 13 | 13 | 2 | 4 | 4 | 试验室正在进行一引气剂密度的检测，此时称得干燥的比重瓶质量为29.8800克，当比重瓶装满20℃的水时，称得质量为79.8810g。 | 则比重瓶在20℃时的容积为（）mL。 | A.50.0010¦B.50.0912¦C.50.0461¦D.无法计算 | B |  |  |  | 1
1 | 1056 | 13 | 13 | 2 | 4 | 5 | 试验室对泵送剂进行硫酸钠含量检测，检测数据如下：（硫酸钡换算成硫酸钠的系数为0.6086）[bimg] | 则泵送剂的硫酸钠含量为（）。 | A.3.81%¦B.3.82%¦C.3.85%¦D.应进行第三次试验 | B |  | syy/pic12.jpg |  | 1
1 | 1057 | 13 | 13 | 2 | 4 | 6 | 対一高效减水剂进行碱含量的检测，其检测数据如下表：[bimg] | 则此减水剂的碱含量为（）。 | A.9.35%¦B.8.05%¦C.12.11%¦D.应进行第三次试验 | A |  | syy/pic13.jpg |  | 1
1 | 1058 | 13 | 13 | 2 | 1 | 1 | 《混凝土外加剂》GB8076-2008混凝土外加剂检验，在检测高性能减水剂时配制基准混凝土配合比水泥用量（）kg/m3。 |  | A.310¦B.330¦C.360¦D.330±5 | C |  |  |  | 1
1 | 1059 | 13 | 13 | 2 | 1 | 2 | 混凝土外加剂性能检验用的砂含泥量（）%。 |  | A.＜1.0¦B.≤1.0¦C.1.0¦D.＞1.0 | A |  |  |  | 1
1 | 1060 | 13 | 13 | 2 | 1 | 3 | 基准水泥有效存期为（）。 |  | A.3个月¦B.4个月¦C.6个月¦D.12个月 | C |  |  |  | 1
1 | 1061 | 13 | 13 | 2 | 1 | 4 | GB8076-2008中混凝土外加剂细度检验采用孔径为（）mm的试验筛。 |  | A.0.045¦B.0.08¦C.0.160¦D.0.315 | D |  |  |  | 1
1 | 1062 | 13 | 13 | 2 | 1 | 5 | 固体减水剂细度重复性限（）%。 |  | A.0.1¦B.0.2¦C.0.3¦D.0.4 | D |  |  |  | 1
1 | 1063 | 13 | 13 | 2 | 1 | 6 | 减水剂总减量（Na2O+0.658K2O）应在（）。 |  | A.生产厂控制值相对量的2%之内¦B.生产厂控制值相对量的3%之内¦C.生产厂控制值相对量的4%之内¦D.不超过生产厂控制值 | D |  |  |  | 1
1 | 1064 | 13 | 13 | 2 | 1 | 7 | 混凝土外加剂固体含量测定时烘箱升温至（）。 |  | A.100¦B.100~105¦C.100~110¦D.105~110 | B |  |  |  | 1
1 | 1065 | 13 | 13 | 2 | 1 | 8 | GB/T50080-2002标准中规定实验室温度控制在（）。 |  | A.20±1℃¦B.20±2℃¦C.20±3℃¦D.20±5℃ | D |  |  |  | 1
1 | 1066 | 13 | 13 | 2 | 1 | 9 | 混凝土凝结时间测试中，要求所使用的贯入阻力仪的精度为（）N。 |  | A.5¦B.10¦C.50¦D.100 | B |  |  |  | 1
1 | 1067 | 13 | 13 | 2 | 1 | 10 | 混凝土外加剂收缩率比试验中，所用的标准试件尺寸为（）。 |  | A.100mm*100mm*500mm¦B.100mm*100mm*515mm¦C.150mm*150mm*500mm¦D.150mm*150mm*515mm | B |  |  |  | 1
1 | 1068 | 13 | 13 | 2 | 1 | 11 | 混凝土外加剂的抗压强度比试验中，要求所使用的压力试验机的精度等级为：（） |  | A.Ⅰ级¦B.Ⅱ级¦C.Ⅲ级¦D.Ⅳ级 | A |  |  |  | 1
1 | 1069 | 13 | 13 | 2 | 1 | 12 | 依据GB8076-2008标准进行试验，检测高性能减水剂基准混凝土所用的砂率为43%~47%，检测其他减水剂的基准混凝土所用的砂率宜为（）。 |  | A.36%~40%¦B.38%~40%¦C.37%~38%¦D.35%~37% | A |  |  |  | 1
1 | 1070 | 13 | 13 | 2 | 1 | 13 | 液体外加剂的含固量试验中所用的天平要求精度精确至（）克。 |  | A.0.001¦B.0.01¦C.0.00001¦D.0.0001 | D |  |  |  | 1
1 | 1071 | 13 | 13 | 2 | 1 | 14 | 依据GB8076-2008标准中高效减水剂没有（）。 |  | A.HPWR-S¦B.HPWR-A¦C.HPWR-R¦D.以上全是 | B |  |  |  | 1
1 | 1072 | 13 | 13 | 2 | 1 | 15 | 某实验室进行某品种外加剂密度试验，该试验室的重复性限为（）。 |  | A.0.01g/ml¦B.0.02g/ml¦C.0.001g/ml¦D.0.002g/ml | C |  |  |  | 1
1 | 1073 | 13 | 13 | 2 | 1 | 16 | 依据GB8077-2012标准，进行外加剂中硫酸钠含量试验时需要采用的试剂有（）。 |  | A.氨水¦B.氢氧化钠¦C.硫酸铜¦D.盐酸 | D |  |  |  | 1
1 | 1074 | 13 | 13 | 2 | 1 | 17 | GB8087-2008混凝土外加剂中，混凝土拌合物制作完毕，试块制作时，用振动台振动（）。 |  | A.10s¦B.15~20s¦C.20s¦D.25~30s | B |  |  |  | 1
1 | 1075 | 13 | 13 | 2 | 1 | 18 | 依据GB8076-2008标准，混凝土外加剂的含气量试验中，要求混凝土振动时间总共为（）。 |  | A.10s¦B.15~20s¦C.20s¦D.25~30s | B |  |  |  | 1
1 | 1076 | 13 | 13 | 2 | 1 | 19 | 依据GB876-2008标准，混凝土外加剂的含气量试验中，混凝土拌合物应（）装入含气量筒中。 |  | A一次¦B.二次¦C.三次¦D.分二次每次捣25次 | A |  |  |  | 1
1 | 1077 | 13 | 13 | 2 | 1 | 20 | 依据GB8077标准，进行砂浆减水率试验时，当基准砂浆流动度达到（）mm时的用水量为基准砂浆流动度的用水量。 |  | A.180±5¦B.150±10¦C.180±10¦D.150±5 | A |  |  |  | 1
1 | 1078 | 13 | 13 | 2 | 1 | 21 | 依据GB8076标准，每一编号取样量应不少于（）水泥所需要的外加剂量。 |  | A.0.2kg¦B.0.5kg¦C.200kg¦D.500kg | C |  |  |  | 1
1 | 1079 | 13 | 13 | 2 | 1 | 22 | 依据GB8076标准，外加剂样品应分为两份，一份用于检验，另一份需要封存（）时间，以便有疑问时进行提交有关机构复检或仲裁。 |  | A.1个月¦B.3个月¦C.6个月¦D.12个月 | C |  |  |  | 1
1 | 1080 | 13 | 13 | 2 | 1 | 23 | 依据GB8076标准，混凝土外加剂性能检验用基准水泥的碱含量不能超过（）。 |  | A.0.65%¦B.1.0%¦C.0.5%¦D.1.2% | B |  |  |  | 1
1 | 1081 | 13 | 13 | 2 | 1 | 24 | 进行混凝土外加剂收缩率比试验，恒温恒湿室的湿度为（）。 |  | A.50±10%¦B.55±10%¦C.60±10%¦D.60±5% | D |  |  |  | 1
1 | 1082 | 13 | 13 | 2 | 1 | 25 | 测量液体外加剂的密度时，被测溶液温度为（）℃。 |  | A.23±1¦B.23±3¦C.20±1¦D.20±3 | C |  |  |  | 1
1 | 1083 | 13 | 13 | 2 | 1 | 26 | 某高效减水剂标准型，基准混凝土初凝时间为410min，掺加该外加剂的混凝土初凝时间应在（）min范围内。 |  | A.420~540¦B.320~530¦C.330~510¦D.420~510 | B |  |  |  | 1
1 | 1084 | 13 | 13 | 2 | 1 | 27 | 依据GB8076标准，当因故得不到基准水泥时，可采用满足一定条件的（）替代，进行外加剂性能试验。 |  | A.矿渣水泥¦B.粉煤灰水泥¦C.复合水泥¦D.普通硅酸盐水泥 | D |  |  |  | 1
1 | 1085 | 13 | 13 | 2 | 1 | 28 | 依据GB8077标准，外加剂匀质性试验每项测定的次数为（）。 |  | A.一次¦B.二次¦C.三次¦D.五次 | B |  |  |  | 1
1 | 1086 | 13 | 13 | 2 | 1 | 29 | 依据GB8076标准规定，若混凝土坍落度实测为215mm在装入坍落度筒中每次应捣（）次。 |  | A.15¦B.25¦C.20¦D.30 | A |  |  |  | 1
1 | 1087 | 13 | 13 | 2 | 1 | 30 | 依据GB8076标准，掺量为1.2%的外加剂，每编号最大为（）t。 |  | A.30¦B.60¦C.50¦D.100 | D |  |  |  | 1
1 | 1088 | 13 | 13 | 2 | 1 | 31 | 依据GB8076标准。基准配合所用石子针片状应小于（）。 |  | A.10%¦B.15%¦C.5%¦D.7% | A |  |  |  | 1
1 | 1089 | 13 | 13 | 2 | 1 | 32 | GB8076中检测混凝土外加剂要求砂的细度模数为（）的中砂。 |  | A.2.5~2.8¦B.2.4~3.2¦C.2.4~2.8¦D.2.6~2.9 | D |  |  |  | 1
1 | 1090 | 13 | 13 | 2 | 1 | 33 | 依据GB8076标准，对于引气型外加剂，其掺加外加剂的混凝土的砂率与基准混凝土的砂率（）。 |  | A.相等¦B.高¦C.低¦D.不确定 | C |  |  |  | 1
1 | 1091 | 13 | 13 | 2 | 1 | 34 | 依据GB8076标准，要求骨料的粒径为（）mm。 |  | A.5~16¦B.10~25¦C.5~20¦D.5~25 | C |  |  |  | 1
1 | 1092 | 13 | 13 | 2 | 1 | 35 | 依据GB8076标准，按其减水率大小可分为，普通减水剂，高效减水剂和（）。 |  | A.缓凝高效减水剂¦B.早强减水剂¦C.泵送剂¦D.高性能减水剂 | D |  |  |  | 1
1 | 1093 | 13 | 13 | 2 | 1 | 36 | 依据GB8077标准，水泥净浆流动度试验时，其搅拌时间共为（）秒。 |  | A.60¦B.120¦C.180¦D.255 | D |  |  |  | 1
1 | 1094 | 13 | 13 | 2 | 1 | 37 | 在GB/T8077中，粉状外加剂称样量应在（）。 |  | A.1.000~2.000g¦B.1.0000~2.0000g¦C.5.000g¦D.5.0000g | B |  |  |  | 1
1 | 1095 | 13 | 13 | 2 | 1 | 38 | 在GB/T8077中，液状外加剂密度试验中20℃纯水的密度取值为（）g/mL。 |  | A.1.000¦B.0.9982¦C.0.9988¦D.1.0000 | B |  |  |  | 1
1 | 1096 | 13 | 13 | 2 | 1 | 39 | 在GB/T8077中，针对离子色谱法，氯离子含量在0.01%~0.1%范围内的外加剂样品，其重复性限为（）。 |  | A.0.01¦B.0.02¦C.0.001¦D.0.002 | B |  |  |  | 1
1 | 1097 | 13 | 13 | 2 | 1 | 40 | GB8076混凝土外加剂中，泵送剂的代号为（）。 |  | A.PA¦B.AC¦C.Re¦D.AE | A |  |  |  | 1
1 | 1098 | 13 | 13 | 2 | 1 | 41 | GB8076混凝土外加剂中，在凝结时间检测中，凝结时间以（）单位表示。 |  | A.min¦B.h¦C.s¦D.h或min | A |  |  |  | 1
1 | 1099 | 13 | 13 | 2 | 1 | 42 | GB8076混凝土外加剂中，在凝结时间检测中，凝结时间修约到（）min。 |  | A.5¦B.10¦C.30¦D.1 | A |  |  |  | 1
1 | 1100 | 13 | 13 | 2 | 1 | 43 | GB8076混凝土外加剂中，在凝结时间检测中，贯入阻力达到（）MPa时，对应的时间为初凝时间。 |  | A.3.0¦B.3.5¦C.5.0¦D.28 | B |  |  |  | 1
1 | 1101 | 13 | 13 | 2 | 1 | 44 | GB8076混凝土外加剂中，在凝结时间检测中，记录测量时间精确到（）min。 |  | A.5¦B.10¦C.30¦D.1 | D |  |  |  | 1
1 | 1102 | 13 | 13 | 2 | 1 | 45 | GB8076混凝土外加剂中，在凝结时间检测中，贯入阻力计算精确到（）N。 |  | A.5¦B.10¦C.30¦D.1 | D |  |  |  | 1
1 | 1103 | 13 | 13 | 2 | 1 | 46 | GB8076混凝土外加剂中，在拌制拌合物时，搅拌机的容量应不少于（）。 |  | A.50L¦B.10L¦C.30L¦D.20L | D |  |  |  | 1
1 | 1104 | 13 | 13 | 2 | 1 | 47 | GB8076混凝土外加剂中，检测高效减水剂样品，在拌制拌合物时，基准混凝土坍落度，控制在（）mm。 |  | A.210±10¦B.80±10¦C.90±10¦D.90±5 | B |  |  |  | 1
1 | 1105 | 13 | 13 | 2 | 2 | 1 | 混凝土外加剂检测密度采用（）。 |  | A.比重瓶法¦B.液体比重天平法¦C.重量法¦D.精密密度计法 | ABC |  |  |  | 1.5
1 | 1106 | 13 | 13 | 2 | 2 | 2 | 普通减水剂检验时需检测的混凝土拌合物项目有（）。 |  | A.减水率¦B.泌水率比¦C.凝结时间差¦D.含气量 | ABCD |  |  |  | 1.5
1 | 1107 | 13 | 13 | 2 | 2 | 3 | 混凝土膨胀剂出厂检验项目为（）。 |  | A.细度¦B.凝结时间¦C.限制膨胀率¦D.抗压强度¦E.抗折强度 | ABCD |  |  |  | 1.5
1 | 1108 | 13 | 13 | 2 | 2 | 4 | 混凝土外加剂按其主要功能可分为（）。 |  | A.改善混凝土耐久性的外加剂¦B.改善混凝土拌合物流变性能的外加剂¦C.改善混凝土其他性能的外加剂¦D.调节混凝土凝结时间、硬化性能的外加剂¦E.改善混凝土强度的外加剂 | ABCD |  |  |  | 1.5
1 | 1109 | 13 | 13 | 2 | 2 | 5 | 按外加剂化学成分可分为三类，包括（）。 |  | A.无机物类¦B.有机物类¦C.酸类¦D.碱类¦E.复合型类 | ABE |  |  |  | 1.5
1 | 1110 | 13 | 13 | 2 | 2 | 6 | 目前建筑工程中应用较多和较成熟的外加剂有（）。 |  | A.减水剂¦B.早强剂¦C.引气剂¦D.调凝剂¦E.阻锈剂 | ABCD |  |  |  | 1.5
1 | 1111 | 13 | 13 | 2 | 2 | 7 | 依据GB8077标准，进行外加剂中氯离子含量试验时用到的试剂有（）。 |  | A.盐酸¦B.硝酸¦C.氯化钠¦D.硝酸银 | BCD |  |  |  | 1.5
1 | 1112 | 13 | 13 | 2 | 2 | 8 | 依据GB8077标准，进行水泥净浆流动度试验时，可以选用的水量有（）。 |  | A.87g¦B.105g¦C.120g¦D.155g | AB |  |  |  | 1.5
1 | 1113 | 13 | 13 | 2 | 2 | 9 | 依据GB8076标准，当满足（）必须进行型式检验。 |  | A.正常生产半年时¦B.产品长期停产后，恢复生产¦C.出厂检验结果与上次型式检验有较大差异¦D.国家质量监督机构提出进行型式试验要求 | BCD |  |  |  | 1.5
1 | 1114 | 13 | 13 | 2 | 2 | 10 | 依据GB8076标准，掺其它外加剂的基准混凝土砂率可以是（）。 |  | A.33%¦B.37%¦C.39%¦D.42% | BC |  |  |  | 1.5
1 | 1115 | 13 | 13 | 2 | 2 | 11 | 依据GB8076标准，下列哪些外加剂的28d收缩率比不大于135%。（） |  | A.普通减水剂¦B.高效减水剂¦C.早强剂¦D.缓凝剂 | ABCD |  |  |  | 1.5
1 | 1116 | 13 | 13 | 2 | 2 | 12 | 依据GB8076标准，外加剂匀质性指标要求在生产厂家控制范围的指标是（）。 |  | A.含固量¦B.氯离子含量¦C.细度¦D.PH值¦E.密度 | BCD |  |  |  | 1.5
1 | 1117 | 13 | 13 | 2 | 2 | 13 | 依据GB8077标准，进行外加剂中硫酸钠含量试验时用到的试剂有（）。 |  | A.盐酸¦B.氯化铵¦C.硫酸铜¦D.硝酸银 | ACD |  |  |  | 1.5
1 | 1118 | 13 | 13 | 2 | 2 | 14 | 依据GB8076标准，外加剂匀质性指标要求不超过生产厂家控制值的指标有（）。 |  | A.总碱量¦B.含固量¦C.氯离子含量¦D.硫酸铜含量 | BD |  |  |  | 1.5
1 | 1119 | 13 | 13 | 2 | 2 | 15 | 外加剂减水剂率试验所用工具有（）。 |  | A.混凝土搅拌机¦B.坍落度筒¦C.钢直尺¦D.磅秤¦E.砂浆搅拌机 | ABCD |  |  |  | 1.5
1 | 1120 | 13 | 13 | 2 | 2 | 16 | 进行混凝土外加收缩率比试验时，下列做法正确的有（）。 |  | A.测定混凝土收缩时以100mm*100mm*515mm的棱柱体试件作为标准试件，适用于骨料最大粒径不超过30mm的混凝土¦B.每次测定混凝土收缩率时，混凝土试件摆放的方向一定要一致¦C.拆模后应立即送至温度为20℃，相对湿度为95%以上的标准养护室养护¦D.试件用振动台成型，振动15~20s | ABD |  |  |  | 1.5
1 | 1121 | 13 | 13 | 2 | 2 | 17 | 依据GB8076标准，下列哪些外加剂的减水率指标要求不小于8%（）。 |  | A.普通减水剂¦B.高效减水剂¦C.早强减水剂¦D.混凝减水剂 | ABCD |  |  |  | 1.5
1 | 1122 | 13 | 13 | 2 | 2 | 18 | 依据GB8077标准，进行混凝土外加剂砂浆减水率试验时正确做法有（）。 |  | A.将砂浆流动度为180±5mm时，基准砂浆和掺加外加剂砂浆的用水量进行计算获得砂浆减水率¦B.砂浆总的搅拌时间为240秒¦C.拌好的砂浆可以一次装模¦D.跳桌振动的次数为25次 | AD |  |  |  | 1.5
1 | 1123 | 13 | 13 | 2 | 2 | 19 | 外加剂密度的试验条件（）。 |  | A.固体样品溶液的浓度为10g/L¦B.液体样品溶液的浓度为510g/L¦C.被测液体的温度为20±1℃¦D.被测溶液必须清澈，如有沉淀必须过滤 | ACD |  |  |  | 1.5
1 | 1124 | 13 | 13 | 2 | 2 | 20 | 基准水泥的指标（）。 |  | A.铝酸三钙含量6%~8%¦B.硅酸三钙含量50%~55%¦C.水泥比表面积220±20m2/kg¦D.碱含量不得超过1.0% | ABD |  |  |  | 1.5
1 | 1125 | 13 | 13 | 2 | 2 | 21 | 外加剂pH值检测时，应配备的仪器（）。 |  | A.甘汞电极¦B.酸度计¦C.玻璃电极¦D.电磁电热式搅拌器 | ABC |  |  |  | 1.5
1 | 1126 | 13 | 13 | 2 | 2 | 22 | 普通减水剂出厂检验，每编号应检测（）项目。 |  | A.固体含量¦B.pH值¦C.总碱量¦D.硫酸钠含量 | ABC |  |  |  | 1.5
1 | 1127 | 13 | 13 | 2 | 3 | 1 | 能延长混凝土凝结时间，对混凝土后期强度无不利影响的外加剂叫缓凝剂。（） |  | A.正确¦B.错误 | A |  |  |  | 0.5
1 | 1128 | 13 | 13 | 2 | 3 | 2 | 水泥砂浆工作性测定外加剂对水泥的分散效果，以水泥流动度表示。（） |  | A.正确¦B.错误 | B |  |  |  | 0.5
1 | 1129 | 13 | 13 | 2 | 3 | 3 | 外加剂检测结果三批试验的最大值或最小值中有一个与中间值之差超过中间值的10%，则把最大值与最小值一并舍去，取中间值作为该组试验的减水率。（） |  | A.正确¦B.错误 | B |  |  |  | 0.5
1 | 1130 | 13 | 13 | 2 | 3 | 4 | 外加剂总碱量的测定亦可采用原子吸收光谱法。（） |  | A.正确¦B.错误 | A |  |  |  | 0.5
1 | 1131 | 13 | 13 | 2 | 3 | 5 | 表示净浆流动度时，需注明用水量、所用水泥的名称、型号及生产厂和外加剂掺量。（） |  | A.正确¦B.错误 | B |  |  |  | 0.5
1 | 1132 | 13 | 13 | 2 | 3 | 6 | 固体样品测其密度，其溶液浓度为20g/L。（） |  | A.正确¦B.错误 | B |  |  |  | 0.5
1 | 1133 | 13 | 13 | 2 | 3 | 7 | 减水率为坍落度基本相同时基准混凝土和掺外加剂混凝土单位用水量之差与基准混凝土单位用水量之比。（） |  | A.正确¦B.错误 | A |  |  |  | 0.5
1 | 1134 | 13 | 13 | 2 | 3 | 8 | GB8076-2008标准规定，混凝土外加剂的凝结时间试验中，初凝和终凝试验所用的试针面积不一样，且测定时对测点间距的要求也不一样。（） |  | A.正确¦B.错误 | A |  |  |  | 0.5
1 | 1135 | 13 | 13 | 2 | 3 | 9 | 混凝土凝结时间测试中，如测点间离过小，则会使测定的凝结时间偏长。（） |  | A.正确¦B.错误 | A |  |  |  | 0.5
1 | 1136 | 13 | 13 | 2 | 3 | 10 | GB8076-2008标准规定，混凝土外加剂试验中宜采用自落式搅拌机搅拌。（） |  | A.正确¦B.错误 | B |  |  |  | 0.5
1 | 1137 | 13 | 13 | 2 | 3 | 11 | GB8076-2008标准规定所有混凝土外加剂，基准混凝土的坍落度均应为80±10mm。（） |  | A.正确¦B.错误 | B |  |  |  | 0.5
1 | 1138 | 13 | 13 | 2 | 3 | 12 | 混凝土外加剂的匀质性中，各项试验应进行两次试验，在误差允许范围内，取两次试验结果的平均值，如果超过规定的允许误差范围，则试验结果无效，应重新取样进行试验。（） |  | A.正确¦B.错误 | A |  |  |  | 0.5
1 | 1139 | 13 | 13 | 2 | 3 | 13 | 混凝土外加剂的凝结时间试验中，测点间距对混凝土的影响很大，GB8076-2008标准规定，初凝时间的测定时测点与测点之间至少不少于15mm。（） |  | A.正确¦B.错误 | A |  |  |  | 0.5
1 | 1140 | 13 | 13 | 2 | 3 | 14 | 依据GB8076标准，试验时，检验一种外加剂减水率的三批混凝土应在同一天内完成试验。（） |  | A.正确¦B.错误 | A |  |  |  | 0.5
1 | 1141 | 13 | 13 | 2 | 3 | 15 | 进行含气量试验时，振动时间应严格控制，振动时间延长会使混凝土中含气量偏大。（） |  | A.正确¦B.错误 | B |  |  |  | 0.5
1 | 1142 | 13 | 13 | 2 | 3 | 16 | GB8076中规定，检测外加剂所用的砂含泥量小于1.5%。（） |  | A.正确¦B.错误 | B |  |  |  | 0.5
1 | 1143 | 13 | 13 | 2 | 3 | 17 | 进行含固量试验时，烘干样品的温度应控制在100~105℃。（） |  | A.正确¦B.错误 | A |  |  |  | 0.5
1 | 1144 | 13 | 13 | 2 | 3 | 18 | 测量外加剂密度的方法有比重瓶法、液体比重天平法和精密密度计法。（） |  | A.正确¦B.错误 | A |  |  |  | 0.5
1 | 1145 | 13 | 13 | 2 | 3 | 19 | 进行外加剂pH值试验时，被测溶液的温度应控制在20±3℃。（） |  | A.正确¦B.错误 | A |  |  |  | 0.5
1 | 1146 | 13 | 13 | 2 | 3 | 20 | 高效减水剂减水率指标要求是大于12%。（） |  | A.正确¦B.错误 | B |  |  |  | 0.5
1 | 1147 | 13 | 13 | 2 | 3 | 21 | 依据GB8076标准，外加剂中碱总含量1.00%~5.00%，重复性限为0.20%。（） |  | A.正确¦B.错误 | A |  |  |  | 0.5
1 | 1148 | 13 | 13 | 2 | 3 | 22 | 依据GB8076标准，掺引气减水剂量的混凝土配制时砂率可以提高1%~3%。（） |  | A.正确¦B.错误 | B |  |  |  | 0.5
1 | 1149 | 13 | 13 | 2 | 3 | 23 | 混凝土外加剂的抗压强度比试验中，要求所使用的压力试验机的精度等级为Ⅳ级。（） |  | A.正确¦B.错误 | B |  |  |  | 0.5
1 | 1150 | 13 | 13 | 2 | 3 | 24 | GB/T8077-2012中规定，碱含量（或总碱量）以0.658K2O+Na2O表示。（） |  | A.正确¦B.错误 | A |  |  |  | 0.5
1 | 1151 | 13 | 13 | 2 | 3 | 25 | 依据GB8076标准，初凝时间是指混凝土从加水开始到贯入阻力值达到3.5MPa所需的时间。（） |  | A.正确¦B.错误 | A |  |  |  | 0.5
1 | 1152 | 13 | 13 | 2 | 3 | 26 | 泌水率是单位质量混凝土泌出水量与其用水量之比。（） |  | A.正确¦B.错误 | A |  |  |  | 0.5
1 | 1153 | 13 | 13 | 2 | 3 | 27 | 终凝结时间差是受检混凝土与基准混凝土终凝凝结时间的差值。（） |  | A.正确¦B.错误 | A |  |  |  | 0.5
1 | 1154 | 13 | 13 | 2 | 3 | 28 | 测定混凝土收缩时以100*100*315mm的棱柱体试件作为标准试件。（） |  | A.正确¦B.错误 | B |  |  |  | 0.5
1 | 1155 | 13 | 13 | 2 | 3 | 29 | 测定混凝土收缩时试件从标准养护室中取出立即移入温度为20±3℃。相对湿度为60±5%的恒温环境进行测量其变形读数。（） |  | A.正确¦B.错误 | A |  |  |  | 0.5
1 | 1156 | 13 | 13 | 2 | 4 | 1 | 对一混凝土外加剂进行检测 | 对其抗压轻度比试验结果如下表所示（负温温度为-10℃）：[bimg]（1），则掺该防冻剂混凝土的负温养护7d再转标准养护28d的抗压强度比R-7+28为（）¦试验室对其进行减水率的检测，数据如下：[bimg]（2），则此混凝土外加剂的减水率为（）¦对外加剂进行性能检测，所测得数据如下表（拌合25L，混凝土容重均为2400kg/m3）[bimg]（3），则掺此外加剂混凝土的泌水率为（）¦其混凝土限制状态下抗压强度试验结果如下表：[bimg]（4），则掺该膨胀剂混凝土的水中养护7d的抗压强度为（）。 | A.79%¦B.82%¦C.90%¦D.95%}A.21.0%¦B.21%¦C.20.2%¦D.20%}A.3.5%¦B.3.6%¦C.3.7%¦D.3.8%}A.6.1¦B.6.3¦C.6.6¦D.无法确定 | A\A\B\B |  | syy/pic14.jpg¦syy/pic15.jpg¦syy/pic16.jpg¦syy/pic17.jpg |  | 1
1 | 1157 | 13 | 13 | 2 | 1 | 1 | 混凝土膨胀剂标准适用于以下（）膨胀剂。 |  | A.硫铝酸钙类膨胀剂¦B.氯化镁类膨胀剂¦C.亚硝酸钾类膨胀剂¦D.氧化钠类膨胀剂 | A |  |  |  | 1
1 | 1158 | 13 | 13 | 2 | 1 | 2 | 与水泥、水拌合后经水化反应生成钙矾石的混凝土膨胀剂是（）。 |  | A.氧化钙类混凝土膨胀剂¦B.硫铝酸钙类混凝土膨胀剂¦C.硫铝酸钙-氧化钙类混凝土膨胀剂¦D.氧化镁类混凝土膨胀剂 | B |  |  |  | 1
1 | 1159 | 13 | 13 | 2 | 1 | 3 | 《混凝土膨胀剂》GB23439-2009标准规定，混凝土膨胀剂中氧化镁含量应不大于（）。 |  | A.3%¦B.5%¦C.7%¦D.8% | B |  |  |  | 1
1 | 1160 | 13 | 13 | 2 | 1 | 4 | 在GB23439-2009标准中，针对使用活性骨料的混凝土膨胀剂，膨胀剂中碱含量应不大于（）。 |  | A.0.50%¦B.0.55%¦C.0.70%¦D.0.75% | D |  |  |  | 1
1 | 1161 | 13 | 13 | 2 | 1 | 5 | 在混凝土膨胀剂的物理性能指标中，通过（）把膨胀剂分成Ⅰ型和Ⅱ型。 |  | A.细度¦B.凝结时间¦C.限制膨胀率¦D.抗压强度 | C |  |  |  | 1
1 | 1162 | 13 | 13 | 2 | 1 | 6 | GB23439-2009标准规定，水中7d限制膨胀率大于0.025%小于0.050%的混凝土膨胀剂为（）。 |  | A.Ⅰ型膨胀剂¦B.Ⅱ型膨胀剂¦C.Ⅲ型膨胀剂¦D.Ⅳ型膨胀剂 | A |  |  |  | 1
1 | 1163 | 13 | 13 | 2 | 1 | 7 | GB23439-2009标准规定，混凝土膨胀剂性能指标中强制性指标为（）。 |  | A.细度¦B.凝结时间¦C.限制膨胀率¦D.抗压强度 | C |  |  |  | 1
1 | 1164 | 13 | 13 | 2 | 1 | 8 | 在GB23439-2009标准中，混凝土膨胀剂中的碱含量以（）计算表示。 |  | A.0.658Na2O+K2O¦B.0.568Na2O+K2O¦C.Na2O+0.658K2O¦D.Na2O+0.568K2O | C |  |  |  | 1
1 | 1165 | 13 | 13 | 2 | 1 | 9 | GB23439-2009标准规定，混凝土膨胀剂的物理性能试验所用水泥（当得不到基准水泥时）中的碱含量不超过（）。 |  | A.0.5%¦B.0.6%¦C.0.7%¦D.0.9% | C |  |  |  | 1
1 | 1166 | 13 | 13 | 2 | 1 | 10 | GB23439-2009标准规定，混凝土膨胀剂的物理性能试验所用水泥（当得不到基准水泥时）中的游离氧化钙含量不超过（）。 |  | A.0.5%¦B.1.0%¦C.1.2%¦D.1.5% | C |  |  |  | 1
1 | 1167 | 13 | 13 | 2 | 1 | 11 | 在混凝土膨胀剂的物理性能指标中，28天抗压强度不小于（）MPa。 |  | A.20.0¦B.30.0¦D.40.0¦E.50.0 | C |  |  |  | 1
1 | 1168 | 13 | 13 | 2 | 1 | 12 | GB23439-2009标准规定，混凝土膨胀剂的物理性能试验所用水泥（当得不到基准水泥时）的比表面积为（）m2/kg。 |  | A.330±5¦B.330±10¦C.350±5¦D.350±10 | D |  |  |  | 1
1 | 1169 | 13 | 13 | 2 | 1 | 13 | 混凝土膨胀剂的凝结时间检测，按GB/T1346-2011进行，膨胀剂内掺为（）。 |  | A.5%¦B.10%¦C.15%¦D.20% | B |  |  |  | 1
1 | 1170 | 13 | 13 | 2 | 1 | 14 | 掺膨胀剂的混凝土限制状态下的抗压强度检测中，每成型3条试件所用膨胀剂量为（）g。 |  | A.45.0±0.1¦B.45.0±0.2¦C.50.0±0.1¦D.50.0±0.2 | A |  |  |  | 1
1 | 1171 | 13 | 13 | 2 | 1 | 15 | 掺膨胀剂的混凝土限制状态下的抗压强度检测中，每成型3条试件所用水泥量为（）g。 |  | A.405.0±2.0¦B.405.0±5.0¦C.450.0±2.0¦D.450.0±5.0 | A |  |  |  | 1
1 | 1172 | 13 | 13 | 2 | 1 | 16 | GB23439-2009标准规定，以下不是出厂检验的项目是（）。 |  | A.细度¦B.凝结时间¦C.空气中21天的限制膨胀率¦D.抗压强度 | C |  |  |  | 1
1 | 1173 | 13 | 13 | 2 | 1 | 17 | GB23439-2009标准规定，取得的试样混匀后分两等分，一份检测，另一份密封保存（）天。 |  | A.30¦B.60¦C.120¦D.180 | D |  |  |  | 1
1 | 1174 | 13 | 13 | 2 | 1 | 18 | GB23439-2009标准规定，在限制膨胀率试验中，组成测量仪的千分表分辨率为（）。 |  | A.0.1mm¦B.0.01mm¦C.0.001mm¦D.0.00001mm | C |  |  |  | 1
1 | 1175 | 13 | 13 | 2 | 1 | 19 | GB23439-2009标准中的限制膨胀率试验，纵向限制器生产检验使用次数不应超过（）次。 |  | A.2¦B.3¦C.4¦D.5 | D |  |  |  | 1
1 | 1176 | 13 | 13 | 2 | 1 | 20 | 在GB23439-2009标准中，限制膨胀率所用试件的脱模要求抗压强度达到（）MPa。 |  | A.10±1¦B.10±2¦C.12±1¦D.12±2 | B |  |  |  | 1
1 | 1177 | 13 | 13 | 2 | 1 | 21 | GB23439-2009标准规定，掺膨胀剂的混凝土限制膨胀和收缩试验试件的拆模要求抗压强度达到（）MPa。 |  | A.1~3¦B.3~5¦C.5~7¦D.8~10 | B |  |  |  | 1
1 | 1178 | 13 | 13 | 2 | 1 | 22 | 以下关于应用混凝土膨胀剂正确做法的是（）。 |  | A.混凝土中掺入大量掺合料时，膨胀剂掺量不发生变化¦B.当水胶比发生变化时，膨胀剂的掺量应通过再次试验来确定¦C.在大体积混凝土中掺入膨胀剂等量取代水泥，可以不用采取降温措施¦D.使用硫铝酸盐类膨胀剂时，混凝土可以不用水养护 | B |  |  |  | 1
1 | 1179 | 13 | 13 | 2 | 2 | 1 | 膨胀剂在混凝土中的作用（）。 |  | A.抗渗¦B.防水¦C.防裂化¦D.补偿收缩¦E.增加含气量 | ABCD |  |  |  | 1.5
1 | 1180 | 13 | 13 | 2 | 2 | 2 | GB23439-2009规定的膨胀剂有（）。 |  | A.氧化钙类混凝土膨胀剂¦B.硫铝酸钙类混凝土膨胀剂¦C.硫铝酸钙-氧化钙类混凝土膨胀剂¦D.氧化镁类混凝土膨胀剂¦E.硫酸钙类混凝土膨胀剂 | ABC |  |  |  | 1.5
1 | 1181 | 13 | 13 | 2 | 2 | 3 | GB23439-2009规定，混凝土膨胀剂的物理性能指标中推荐性指标为（）。 |  | A.细度¦B.凝结时间¦C.限制膨胀率¦D.抗压强度¦E.碱含量 | ABD |  |  |  | 1.5
1 | 1182 | 13 | 13 | 2 | 2 | 4 | GB23439-2009规定，混凝土膨胀剂的细度指标包括（）。 |  | A.比表面积¦B.1.18mm筛筛余¦C.0.08mm筛筛余¦D.粒径分布¦E.细度模数 | AB |  |  |  | 1.5
1 | 1183 | 13 | 13 | 2 | 2 | 5 | 混凝土膨胀剂按限制膨胀率分为（）。 |  | A.Ⅰ型¦B.Ⅱ型¦C.Ⅲ型¦D.Ⅳ型¦E.Ⅴ型 | AB |  |  |  | 1.5
1 | 1184 | 13 | 13 | 2 | 2 | 6 | GB23439-2009规定，混凝土膨胀剂的物理性能指标中抗压强度试件所用材料有（）。 |  | A.水泥¦B.膨胀剂¦C.标准砂¦D.石子¦E.拌合水 | ABCE |  |  |  | 1.5
1 | 1185 | 13 | 13 | 2 | 2 | 7 | 在GB23439-2009标准中，限制膨胀率试验所用仪器有（）。 |  | A.搅拌机¦B.振动台¦C.试模¦D.纵向限制器¦E.滴定管 | ABCD |  |  |  | 1.5
1 | 1186 | 13 | 13 | 2 | 2 | 8 | 在GB23439-2009的限制膨胀率试验中，以下说法正确的有（）。 |  | A.纵向限制器不应变形，仲裁检验不应超过2次¦B.试件之间应保持15mm以上间隔¦C.试件支点距限制钢板两端约70mm¦D.试件脱模时间以试件的抗压强度达到10±2MPa时的时间确定¦E.试验室的恒温恒湿室温度为20±2℃，湿度为65±5% | BD |  |  |  | 1.5
1 | 1187 | 13 | 13 | 2 | 2 | 9 | 依据GB23439-2009标准，下列关于限制膨胀率试验方法说法正确的有（）。 |  | A.测量仪上千分表的刻度值最小为0.01mm¦B.纵向限制器的生产检验使用次数不能超过5次¦C.成型的试件的脱模时间以抗压强度10±2MPa确定¦D.试体胶砂部分尺寸为40mm*40mm*140mm¦E.不同龄期的试件应在规定时间1h内测量 | BCD |  |  |  | 1.5
1 | 1188 | 13 | 13 | 2 | 2 | 10 | 依据GB23439，混凝土膨胀剂抗压强度测定时各材料用量为（）。 |  | A.水泥405g¦B.膨胀剂45g¦C.标准砂1350g¦D.拌合水225g¦E.粉煤灰45g | ABCD |  |  |  | 1.5
1 | 1189 | 13 | 13 | 2 | 3 | 1 | GB23439-2009标准适用于硫铝酸钙类、氧化镁类与硫铝酸钙-氧化镁类粉状混凝土膨胀剂。（） |  | A.正确¦B.错误 | B |  |  |  | 0.5
1 | 1190 | 13 | 13 | 2 | 3 | 2 | 在GB23439-2009标准中，与水泥、水拌合后经水化反应生成钙矾石的混凝土膨胀剂称之为氧化钙类混凝土膨胀剂。（） |  | A.正确¦B.错误 | B |  |  |  | 0.5
1 | 1191 | 13 | 13 | 2 | 3 | 3 | GB23439-2009标准规定混凝土膨胀剂按限制膨胀率分为Ⅰ型、Ⅱ型和Ⅲ型。（） |  | A.正确¦B.错误 | B |  |  |  | 0.5
1 | 1192 | 13 | 13 | 2 | 3 | 4 | GB23439-2009标准规定混凝土膨胀剂中氧化镁含量不应大于5%。（） |  | A.正确¦B.错误 | A |  |  |  | 0.5
1 | 1193 | 13 | 13 | 2 | 3 | 5 | 依据GB23439-2009标准，混凝土膨胀剂限制膨胀率试验中试件的脱模时间应以试件的抗压强度达到10±1MPa来确定。（） |  | A.正确¦B.错误 | B |  |  |  | 0.5
1 | 1194 | 13 | 13 | 2 | 3 | 6 | 依据GB23439-2009标准，混凝土膨胀剂限制膨胀率试验中纵向限制器不应变形。（） |  | A.正确¦B.错误 | A |  |  |  | 0.5
1 | 1195 | 13 | 13 | 2 | 3 | 7 | 依据GB23439-2009标准，混凝土膨胀剂检测限制膨胀率的试件胶砂部分尺寸为40mm*40mm*140mm。（） |  | A.正确¦B.错误 | A |  |  |  | 0.5
1 | 1196 | 13 | 13 | 2 | 3 | 8 | 由于膨胀剂多为粉状材料，在使用过程中可以不考虑其他外加水剂外加剂与膨胀剂的相容性问题。（） |  | A.正确¦B.错误 | B |  |  |  | 0.5
1 | 1197 | 13 | 13 | 2 | 3 | 9 | 依据GB23439-2009标准，混凝土膨胀剂检测限制膨胀率的试件全长158mm。（） |  | A.正确¦B.错误 | A |  |  |  | 0.5
1 | 1198 | 13 | 13 | 2 | 3 | 10 | 由于膨胀剂是与混凝土内部的水泥和水发生化学反应，因此掺用膨胀剂的混凝土不必加强养护。（） |  | A.正确¦B.错误 | B |  |  |  | 0.5
1 | 1199 | 13 | 13 | 2 | 3 | 11 | GB23439-2009规定，膨胀剂物理性能检测时膨胀剂的掺量由生产厂家提供。（） |  | A.正确¦B.错误 | B |  |  |  | 0.5
1 | 1200 | 13 | 13 | 2 | 3 | 12 | 依据GB23439-2009标准，混凝土膨胀剂限制膨胀率的初始长度应在试件脱模后2h内完成。（） |  | A.正确¦B.错误 | B |  |  |  | 0.5
1 | 1201 | 13 | 13 | 2 | 4 | 1 | 在膨胀剂性能检测中，我们采用了强度等级为42.5MPa的硅酸盐水泥，其中C3A含量为6.5%，C3S含量为57.8%，游离氧化钙含量为0.8%，氧化钠含量为0.2%，氧化钾含量为0.6%，水泥比表面积为350±10m2/kg。 | 则此膨胀课题试验所用水泥的碱含量为（）。 | A.1.0%¦B.1.4%¦C.0.6%¦D.0.8% | C |  |  |  | 1
1 | 1202 | 13 | 13 | 2 | 4 | 2 | 对一混凝土膨胀剂限制膨胀率进行检测，数据见下表：[bimg] | 则该膨胀剂水中养护7d的限制膨胀率为（）。 | A.0.031%¦B.0.032%¦C.0.033%¦D.0.034% | D |  | syy/pic18.jpg |  | 1
1 | 1203 | 13 | 13 | 2 | 4 | 3 | 对一混凝土膨胀剂限制膨胀率进行检测，数据见下表：[bimg] | 则该膨胀剂水中养护21d的限制膨胀率为（）。 | A.-0.009%¦B.-0.-012%¦C.-0.013%¦D.-0.014% | C |  | syy/pic19.jpg |  | 1
1 | 1204 | 13 | 13 | 2 | 4 | 4 | 对一混凝土膨胀剂限制膨胀率进行检测，测得两条试件的数据见下表：[bimg] | 则该膨胀剂水中养护7d的限制膨胀率为（）。 | A.0.026%¦B.0.034%¦C.0.030%¦D.无法确定 | D |  | syy/pic20.jpg |  | 1
1 | 1205 | 13 | 13 | 2 | 4 | 5 | 对一掺混膨胀剂混凝土进行膨胀和收缩试验，数据见下表：[bimg] | 则该掺膨胀剂混凝土水中养护7d的长度变化率为（）。 | A.0.012%¦B.0.016%¦C.0.015%¦D.无法确定 | B |  | syy/pic21.jpg |  | 1
1 | 1206 | 13 | 13 | 2 | 4 | 6 | 某一掺膨胀剂混凝土限制状态下抗压强度试验结果如下表所示：[bimg] | 则该掺膨胀剂混凝土的水中养护7d的抗压强度为（）。 | A.6.1¦B.6.3¦C.6.6¦D.无法确定 | B |  | syy/pic22.jpg |  | 1
1 | 1207 | 13 | 13 | 2 | 4 | 7 | 对一混凝土膨胀剂限制膨胀率进行检测，数据见下表：[bimg] | 则该膨胀剂水中养护7d的限制膨胀率为（）。 | A.0.012%¦B.0.019%¦C.0.017%¦D.数据异常 | B |  | syy/pic23.jpg |  | 1
1 | 1208 | 13 | 13 | 2 | 4 | 8 | 某一掺膨胀剂混凝土限制状态下抗压强度试验结果如下表所示：[bimg] | 则该掺膨胀剂混凝土水中养护7d后进行标准养护21d的抗压强度为（）MPa。 | A.24.0¦B.24.1¦C.24.2¦D.24.3 | B |  | syy/pic24.jpg |  | 1
1 | 1209 | 13 | 13 | 2 | 1 | 1 | 能使混凝土在负温下硬化，并在规定养护条件下达到预期性能的外加剂是（）。 |  | A.防冻剂¦B.阻锈剂¦C.减水剂¦D.缓凝剂 | A |  |  |  | 1
1 | 1210 | 13 | 13 | 2 | 1 | 2 | 按照《混凝土防冻剂》JC475-2004标准规定检测合格的混凝土防冻剂，可使用的最低温度为（）。 |  | A.-5℃¦B.-10℃¦C.-15℃¦D.-20℃ | D |  |  |  | 1
1 | 1211 | 13 | 13 | 2 | 1 | 3 | 按照JC475-2004标准规定检测合格的防冻剂，可比规定温度低（）的条件下使用。 |  | A.2℃¦B.5℃¦C.8℃¦D.10℃ | B |  |  |  | 1
1 | 1212 | 13 | 13 | 2 | 1 | 4 | 按照JC475-2004标准规定的试验条件配制掺防冻剂并按规定条件养护的混凝土称为（）。 |  | A.基准混凝土¦B.受检标养混凝土¦C.受检负温混凝土¦D.防冻混凝土 | C |  |  |  | 1
1 | 1213 | 13 | 13 | 2 | 1 | 5 | 在JC475-2004标准中，氯离子含量不大于（）的防冻剂称为无氯盐防冻剂。 |  | A.0.1%¦B.0.2%¦C.0.3%¦D.0.4% | A |  |  |  | 1
1 | 1214 | 13 | 13 | 2 | 1 | 6 | JC475-2004标准规定，受检混凝土在负温养护时的温度允许波动范围是（）。 |  | A.±1℃¦B.±2℃¦C.±3℃¦D.±5℃ | B |  |  |  | 1
1 | 1215 | 13 | 13 | 2 | 1 | 7 | 按照JC475-2004标准规定，混凝土防冻剂的渗透高度比应（）。 |  | A.≤110%¦B.≤100%¦C.≤90%¦D.≤80% | B |  |  |  | 1
1 | 1216 | 13 | 13 | 2 | 1 | 8 | 按照JC475-2004标准规定，以下不属于混凝土拌合物试验的项目（）。 |  | A.减水率¦B.含气量¦C.凝结时间差¦D.收缩率比 | D |  |  |  | 1
1 | 1217 | 13 | 13 | 2 | 1 | 9 | 按照JC475-2004标准规定，以下属于混凝土拌合物试验的项目（）。 |  | A.减水率¦B.抗压强度比¦C.50次冻融强度缺失率比¦D.收缩率比 | A |  |  |  | 1
1 | 1218 | 13 | 13 | 2 | 1 | 10 | 按照JC475-2004标准规定，混凝土防冻剂合格品的减水率应（）。 |  | A.≥8%¦B.≥10%¦C.≥12%¦D.无规定 | D |  |  |  | 1
1 | 1219 | 13 | 13 | 2 | 1 | 11 | 按照JC475-2004标准规定，掺防冻剂混凝土的28天收缩率比应不大于（）。 |  | A.115%¦B.125%¦C.135%¦D.145% | C |  |  |  | 1
1 | 1220 | 13 | 13 | 2 | 1 | 12 | 按照JC475-2004标准规定，防冻剂匀质性指标中水泥净浆流动度应不小于生产厂控制值的（）。 |  | A.80%¦B.85%¦C.90%¦D.95% | D |  |  |  | 1
1 | 1221 | 13 | 13 | 2 | 1 | 13 | JC475-2004标准规定，以下属于有机化合物类的防冻剂为（）。 |  | A.氯化钠为组分¦B.硝酸盐为组分¦C.尿素为组分¦D.硫酸钠为组分 | C |  |  |  | 1
1 | 1222 | 13 | 13 | 2 | 1 | 14 | 按照JC475-2004标准规定，掺防冻剂混凝土拌合物的坍落度试验应在混凝土出机后（）min内完成。 |  | A.3¦B.5¦C.10¦D.15 | B |  |  |  | 1
1 | 1223 | 13 | 13 | 2 | 1 | 15 | 按照JC475-2004标准规定，混凝土试件制作和养护参照GB/T50080，受检混凝土坍落度为（）。 |  | A.60±10¦B.80±10¦C.110±10¦D.210±10 | B |  |  |  | 1
1 | 1224 | 13 | 13 | 2 | 1 | 16 | 按照JC475-2004标准规定，掺防冻剂混凝土负温养护的时间为（）天。 |  | A.3¦B.5¦C.7¦D.10 | B |  |  |  | 1
1 | 1225 | 13 | 13 | 2 | 1 | 17 | JC475-2004标准规定，R28表示（）。 |  | A.受检负温混凝土负温养护7d的抗压强度与基准混凝土标养28d抗压强度之比¦B.受检负温混凝土负温养护7d再转标准养护28d的抗压强度与基准混凝土标养28d抗压强度之比¦C.受检负温混凝土负温养护7d再转标准养护56d的抗压强度与基准混凝土标养28d抗压强度之比¦D.受检混凝土与基准混凝土标养28d的抗压强度之比 | D |  |  |  | 1
1 | 1226 | 13 | 13 | 2 | 1 | 18 | 按照JC475-2004标准，在渗透高度比试验中，受检负温混凝土的龄期为（）d。 |  | A.7¦B.28¦C.56¦D.63 | D |  |  |  | 1
1 | 1227 | 13 | 13 | 2 | 1 | 19 | 按照JC475-2004标准，在渗透高度比试验中，加压的总时间为（）h。 |  | A.10¦B.20¦C.40¦D.80 | C |  |  |  | 1
1 | 1228 | 13 | 13 | 2 | 1 | 20 | 按照JC475-2004标准，在防冻剂含水率的测定中，称取的防冻剂量为（）。 |  | A.10±0.1g¦B.10±0.2g¦C.20±0.1g¦D.20±0.2g | B |  |  |  | 1
1 | 1229 | 13 | 13 | 2 | 1 | 21 | 按照JC475-2004标准，在渗透高度比试验中，测试试件十等分后，测试结果以（）个试件的平均值作为试验结果。 |  | A.3¦B.5¦C.6¦D.10 | C |  |  |  | 1
1 | 1230 | 13 | 13 | 2 | 1 | 22 | 按照JC475-2004标准，受检负温混凝土的冻融循环次数为（）次。 |  | A.20¦B.50¦C.100¦D.200 | B |  |  |  | 1
1 | 1231 | 13 | 13 | 2 | 1 | 23 | 在防冻剂使用过程中，对于钢筋混凝土结构和预应力结构，严禁掺入（）防冻剂。 |  | A.有机化合物类¦B.复合型防冻剂类¦C.尿素类¦D.氯盐类 | D |  |  |  | 1
1 | 1232 | 13 | 13 | 2 | 2 | 1 | JC475-2004标准中所提到的规定温度为（）。 |  | A.-5℃¦B.-10℃¦C.-15℃¦D.-20℃¦E.-25℃ | ABC |  |  |  | 1.5
1 | 1233 | 13 | 13 | 2 | 2 | 2 | 防冻剂对混凝土的作用体现在（）。 |  | A.使水泥在负温下能继续消化¦B.减少混凝土中的冰含量¦C.降低水的冰点¦D.提高混凝土的和易性¦E.增加混凝土中的冰胀应力 | ABC |  |  |  | 1.5
1 | 1234 | 13 | 13 | 2 | 2 | 3 | 在JC475-2004标准中，以下属于无氯盐防冻剂的有（）。 |  | A.氯离子含量为0.20%¦B.氯离子含量为0.15%¦C.氯离子含量为0.10%¦D.氯离子含量为0.05%¦E.氯离子含量为0.01% | CDE |  |  |  | 1.5
1 | 1235 | 13 | 13 | 2 | 2 | 4 | 按照JC475-2004标准，掺防冻剂混凝土性能指标检验合格的防冻剂，可以在以下（）温度下使用。 |  | A.-1℃¦B.-5℃¦C.-16℃¦D.-20℃¦E.-23℃ | ABCD |  |  |  | 1.5
1 | 1236 | 13 | 13 | 2 | 2 | 5 | 下列物质可作为防冻剂的有（）。 |  | A.氯化钠¦B.氯化钙¦C.亚硝酸盐¦D.尿素¦E.硫酸铜 | ABCD |  |  |  | 1.5
1 | 1237 | 13 | 13 | 2 | 2 | 6 | 按照JC475-2004标准规定，以下属于防冻剂抗压强度比的是（）。 |  | A.R-7¦B.R7¦C.R28¦D.R-7+28¦E.R-7+56 | ACDE |  |  |  | 1.5
1 | 1238 | 13 | 13 | 2 | 2 | 7 | 按照JC475-2004标准，掺防冻剂混凝土的性能指标有（）。 |  | A.减水率¦B.抗压强度¦C.56天收缩率比¦D.含气量¦E.200次冻融强度损失率比 | AD |  |  |  | 1.5
1 | 1239 | 13 | 13 | 2 | 2 | 8 | 对于掺防冻剂的混凝土，以下说法正确的有（）。 |  | A.坍落度试验应在混凝土出机后15min内完成¦B.基准混凝土和受检混凝土应同时制作¦C.混凝土坍落度控制在80±10mm¦D.试件按规定养护后移入冰室内再养护7d后脱模¦E.以上全对 | BCD |  |  |  | 1.5
1 | 1240 | 13 | 13 | 2 | 2 | 9 | 按照JC475-2004标准，以下属于掺防冻剂混凝土拌合物性能的检测项目是（）。 |  | A.抗压强度比¦B.减水率¦C.50次冻融强度损失率比¦D.凝结时间差¦E.抗渗高度比 | BD |  |  |  | 1.5
1 | 1241 | 13 | 13 | 2 | 3 | 1 | 掺防冻剂混凝土的受检混凝土在负温养护时的温度的允许波动范围为±5℃。（） |  | A.正确¦B.错误 | B |  |  |  | 0.5
1 | 1242 | 13 | 13 | 2 | 3 | 2 | 在混凝土中，渗入引气组分的防冻剂能够引入适量的封闭微气泡，减轻冰胀应力及过冷水迁移产生的应力。（） |  | A.正确¦B.错误 | A |  |  |  | 0.5
1 | 1243 | 13 | 13 | 2 | 3 | 3 | 防冻剂是指能使混凝土在负温下硬化，并在规定养护条件下达到预期性能的外加剂。（） |  | A.正确¦B.错误 | A |  |  |  | 0.5
1 | 1244 | 13 | 13 | 2 | 3 | 4 | 氯化钠、亚硝酸盐、硝酸盐均可作为防冻剂。（） |  | A.正确¦B.错误 | A |  |  |  | 0.5
1 | 1245 | 13 | 13 | 2 | 3 | 5 | 按照JC475-2004标准，氯离子含量≤0.2%的防冻剂称为无氯盐防冻剂。（） |  | A.正确¦B.错误 | B |  |  |  | 0.5
1 | 1246 | 13 | 13 | 2 | 3 | 6 | 液体防冻剂长时间放置会出现析晶、沉淀和分层现象，检测匀质性指标时应摇匀后进行检测。（） |  | A.正确¦B.错误 | A |  |  |  | 0.5
1 | 1247 | 13 | 13 | 2 | 3 | 7 | 按照JC475-2004标准，掺防冻剂混凝土拌合物的含气量为2.3%的是一等品防冻剂。（） |  | A.正确¦B.错误 | B |  |  |  | 0.5
1 | 1248 | 13 | 13 | 2 | 3 | 8 | 防冻组分为无机盐的防冻剂，当大量掺入时会增大混凝土的收缩和徐变。（） |  | A.正确¦B.错误 | A |  |  |  | 0.5
1 | 1249 | 13 | 13 | 2 | 3 | 9 | 检测防冻剂时，受检混凝土坍落度控制在80±10mm。（） |  | A.正确¦B.错误 | A |  |  |  | 0.5
1 | 1250 | 13 | 13 | 2 | 3 | 10 | 厂家给出的防冻剂推荐掺量为2.0%~3.0%，但在这种掺量下不能满足工程要求，工程单位可以增大防冻剂掺量进行使用。（） |  | A.正确¦B.错误 | B |  |  |  | 0.5
1 | 1251 | 13 | 13 | 2 | 3 | 11 | 评价防冻剂性能优劣，最主要的指标是掺防冻剂混凝土负温养护下强度是否能继续发展并能达到规定的强度。（） |  | A.正确¦B.错误 | A |  |  |  | 0.5
1 | 1252 | 13 | 13 | 2 | 4 | 1 | 某防冻剂抗压强度比试验结果如下表所示（负温温度为-10℃）：[bimg] | 则掺该防冻剂混凝土的负温养护7d再转标准养护28d的抗压强度比R-7+28为（） | A.79%¦B.82%¦C.90%¦D.95% | D |  | syy/pic25.jpg |  | 1
1 | 1253 | 13 | 13 | 2 | 4 | 2 | 某防冻剂抗压强度比试验结果如下表所示（负温温度为-15℃）：[bimg] | 则掺该防冻剂混凝土的负温养护7d的抗压强度比R-7为（）。 | A.20%¦B.22%¦C.24%¦D.26% | C |  | syy/pic26.jpg |  | 1
1 | 1254 | 13 | 13 | 2 | 4 | 3 | 某一防冻剂进行检测，拌合25L，所测数据如下：[bimg] | 则该外加剂的减水率为（）。 | A.24%¦B.20%¦C.18%¦D.试验结果无效，应重做 | B |  | syy/pic27.jpg |  | 1
1 | 1255 | 13 | 13 | 2 | 4 | 4 | 某一防冻剂进行检测，拌合30L，所测数据如下：[bimg] | 则该外加剂的减水率为（）。 | A.19.5%¦B.20.2%¦C.20.4%¦D.试验结果无效，应重做 | A |  | syy/pic28.jpg |  | 1
1 | 1256 | 13 | 13 | 2 | 4 | 5 | 某防冻剂抗压强度比试验结果如下表所示（负温温度为-10℃）：[bimg] | 则掺该防冻剂混凝土的负温养护7d再转标准养护56d的抗压强度比R-7+56为（） | A.100%¦B.110%¦C.121%¦D.130% | C |  | syy/pic29.jpg |  | 1
1 | 1257 | 13 | 13 | 2 | 4 | 6 | 某一防冻剂进行检测，所测数据列于下表，计算这一防冻剂的性能指标并回答下述问题。（混凝土一次拌合30L，混凝土容重为2400kg/m3，负温温度为-5℃）[bimg] | 则掺该防冻剂混凝土的负温养护7d再转标准养护28d的抗压强度比R-7+28为（） | A.93%¦B.94%¦C.95%¦D.96% | B |  | syy/pic30.jpg |  | 1
1 | 1258 | 13 | 13 | 2 | 4 | 7 | 测试某一防冻剂的渗透高度比，试验结果如下：[bimg] | 则该防冻剂的渗透高度比为（）。 | A.60%¦B.63%¦C.65%¦D.70% | B |  | syy/pic31.jpg |  | 1
1 | 1259 | 13 | 13 | 2 | 4 | 8 | 某一含引气组分防冻剂进行含气量检测的结果如下：[bimg] | 则该防冻剂的含气量1h经时变化量为（）。 | A.0.8%¦B.-0.8%¦C.0.9%¦D.-0.9% | C |  | syy/pic32.jpg |  | 1
1 | 1260 | 13 | 13 | 2 | 1 | 1 | 混凝土用水取样水质检验水样应不少于（）L。 |  | A.3¦B.4¦C.5¦D.6 | C |  |  |  | 1
1 | 1261 | 13 | 13 | 2 | 1 | 2 | 混凝土用水取样用于测定水泥凝结时间和胶砂强度的水样不应少于（）L。 |  | A.3¦B.4¦C.5¦D.6 | A |  |  |  | 1
1 | 1262 | 13 | 13 | 2 | 1 | 3 | 混凝土用水取样采集水样的容器应（）。 |  | A.用玻璃瓶¦B.用塑料瓶¦C.无色透明¦D.无污染 | D |  |  |  | 1
1 | 1263 | 13 | 13 | 2 | 1 | 4 | 混凝土用水取样容器应用待采集水样冲洗（）次再灌装，并应密封待用。 |  | A.1¦B.2¦C.3¦D.4 | C |  |  |  | 1
1 | 1264 | 13 | 13 | 2 | 1 | 5 | 混凝土用水取样地表水宜在水域中心部位、距水面（）mm以下采集。 |  | A.50¦B.100¦C.150¦D.200 | B |  |  |  | 1
1 | 1265 | 13 | 13 | 2 | 1 | 6 | 混凝土用水取样再生水应在取水管道（）接取。 |  | A.始端¦B.末端¦C.终端¦D.中间 | C |  |  |  | 1
1 | 1266 | 13 | 13 | 2 | 1 | 7 | 混凝土企业设备洗刷水应沉淀后，在池中距水面（）mm以下采集。 |  | A.50¦B.100¦C.150¦D.200 | B |  |  |  | 1
1 | 1267 | 13 | 13 | 2 | 1 | 8 | 混凝土用水放射性检验、水泥凝结时间检验和水泥胶砂强度成型宜在取样后（）d内完成。 |  | A.5¦B.7¦C.10¦D.12 | C |  |  |  | 1
1 | 1268 | 13 | 13 | 2 | 1 | 9 | 地表水、地下水和再生水的放射性应在（）检验。 |  | A.使用时¦B.使用前¦C.使用后¦D.取样后 | C |  |  |  | 1
1 | 1269 | 13 | 13 | 2 | 1 | 10 | 混凝土用水当有可靠资料证明无放射性污染时，可（）。 |  | A.放心使用¦B.周期性检验¦C.不检验¦D.定期抽检 | C |  |  |  | 1
1 | 1270 | 13 | 13 | 2 | 1 | 11 | 混凝土用水在使用期间，检验频率宜符合下列要求：地表水每（）个月检验一次。 |  | A.3¦B.6¦C.9¦D.12 | B |  |  |  | 1
1 | 1271 | 13 | 13 | 2 | 1 | 12 | 混凝土用水当发现水受到污染和对混凝土性能有影响时，应立即（）。 |  | A.停用¦B.报警¦C.检验¦D.向主管报告 | C |  |  |  | 1
1 | 1272 | 13 | 13 | 2 | 1 | 13 | 当水泥凝结时间和水泥胶砂强度的检验不满足要求时，应对混凝土用水（）。 |  | A.重新加倍抽样复检一次¦B.停止使用¦C.查明原因后使用¦D.做出分析 | A |  |  |  | 1
1 | 1273 | 13 | 13 | 2 | 2 | 1 | 下列关于混凝土用水说法正确的是（）。 |  | A.地表水每6个月检验一次¦B.地下水每年检验一次¦C.再生水每3个月检验一次¦D.地表水每3个月检验一次¦E.地下水每半年检验一次 | ABC |  |  |  | 1.5
1 | 1274 | 13 | 13 | 2 | 2 | 2 | 下列项目中，混凝土用水检验试验中需要检验的有（）。 |  | A.pH值检验¦B.不溶物检验¦C.氯化物检验¦D.碱含量检验¦E.加含量检验 | ABCD |  |  |  | 1.5
1 | 1275 | 13 | 13 | 2 | 2 | 3 | 下列说法正确的是（）。 |  | A.水质检验水样不应少于6L¦B.采集水样的容器应无污染¦C.容器应用待采集水样冲洗三次再灌装¦D.地表水宜在水域中心部位¦E.地表水应距水面120mm以下采集 | BCD |  |  |  | 1.5
1 | 1276 | 13 | 13 | 2 | 3 | 1 | 未经处理的海水严禁用于钢筋混凝土和预应力混凝土。（） |  | A.正确¦B.错误 | A |  |  |  | 0.5
1 | 1277 | 13 | 13 | 2 | 3 | 2 | 水质检验水样不应少于3L；用于测定水泥凝结时间和胶砂强度的水样不应少于2L。（） |  | A.正确¦B.错误 | B |  |  |  | 0.5
1 | 1278 | 13 | 13 | 2 | 3 | 3 | 水质检验水样不应少于3L。（） |  | A.正确¦B.错误 | B |  |  |  | 0.5
1 | 1279 | 13 | 13 | 2 | 3 | 4 | 用于测定水泥凝结时间和胶砂强度的水样不应少于3L。（） |  | A.正确¦B.错误 | A |  |  |  | 0.5
1 | 1280 | 13 | 13 | 2 | 3 | 5 | 采集水样的容器应无污染，容器无需冲洗，直接灌装，并应密封待用。（） |  | A.正确¦B.错误 | B |  |  |  | 0.5
1 | 1281 | 13 | 13 | 2 | 3 | 6 | 混凝土企业设备洗刷水应沉淀后，在池中距水面100mm以下采集。（） |  | A.正确¦B.错误 | A |  |  |  | 0.5
1 | 1282 | 13 | 13 | 2 | 1 | 1 | 以下有关混凝土的碳化说法错误的是（）。 |  | A.混凝土的碳化会减弱对钢筋的保护作用¦B.混凝土的碳化会增加混凝土的收缩¦C.混凝土的碳化会引起混凝土的微细裂缝¦D.混凝土的碳化有弊无利 | D |  |  |  | 1
1 | 1283 | 13 | 13 | 2 | 1 | 2 | 混凝土在硬化过程中，由于水泥水化生成物的固相体积，小于水化前反应物的总体积，从而致使混凝土产生体积减缩，这种现象称为（）。 |  | A.干湿变形¦B.徐变¦C.温度变形¦D.化学收缩 | D |  |  |  | 1
1 | 1284 | 13 | 13 | 2 | 1 | 3 | 用坍落度或维勃稠度来测定混凝土的（）。 |  | A.黏聚性¦B.保水性¦C.泌水性¦D.流动性 | D |  |  |  | 1
1 | 1285 | 13 | 13 | 2 | 1 | 4 | 以下（）不是影响混凝土和易性的主要原因。 |  | A.水泥浆的稠度¦B.水泥浆的数量¦C.水泥强度¦D.水泥品种 | C |  |  |  | 1
1 | 1286 | 13 | 13 | 2 | 1 | 5 | 混凝土的轴心抗压强度标准试件为（）。 |  | A.150mm*150mm*300mm¦B.50mm*150mm*150mm¦C.100mm*100mm*100mm¦D.ф150mm*300mm的圆柱体 | A |  |  |  | 1
1 | 1287 | 13 | 13 | 2 | 1 | 6 | 某工程设计要求混凝土强度等级为C25，工地一月内按施工配合比施工，先后取样制备了30组试件（150mm*150mm*150mm立方体），测出每组（3个试件）28d抗压强度代表值依次为（MPa）：26.5、26.0、29.5、27.5、24.0、25.0、26.7、25.2、27.7、29.5、26.1、28.5、25.6、26.5、27.0、24.1、25.3、29.4、27.0、29.3、25.1、26.0、26.7、27.7、28.0、28.2、28.5、26.5、28.5、28.8，该批混凝土强度的平均值为（） |  | A.27.5¦B.27.0¦C.26.8¦D.27.4 | B |  |  |  | 1
1 | 1288 | 13 | 13 | 2 | 1 | 7 | 配制混凝土时，制作10cm*10cm*10cm立方体试件3块，在标准条件下养护7d后，测得破坏荷载分别为140kN、135kN、140kN，试估算该混凝土28d的标准立方体抗压强度。 |  | A.22.4¦B.14.0¦C.21.2¦D.23.9 | A |  |  |  | 1
1 | 1289 | 13 | 13 | 2 | 1 | 8 | 某混凝土，取立方体试件一组，试件尺寸为150mm*150mm*150mm，标准养护28d所测得的抗压破坏荷载分别为456kN、385kN、404kN。计算该组试件标准立方体抗压强度值为（）MPa. |  | A.21.4¦B.18.0¦C.22.3¦D.18.5 | D |  |  |  | 1
1 | 1290 | 13 | 13 | 2 | 1 | 9 | 某混凝土，取立方体试件一组，试件尺寸为100mm*100mm*100mm，标准养护28d所测得的抗压破坏荷载分别为363kN、465kN、490kN。计算该组试件标准立方体抗压强度值为（）MPa. |  | A.44.8¦B.44.2¦C.45.8¦D.46.5 | B |  |  |  | 1
1 | 1291 | 13 | 13 | 2 | 1 | 10 | 已知混凝土的设计配合比，水泥：砂：碎石=343:625:1250，W/C=0.54，测测施工现场砂含水率为4%，石含水率为2%，每立方米需另加水量为（）kg。 |  | A.135¦B.140¦C.145¦D.150 | A |  |  |  | 1
1 | 1292 | 13 | 13 | 2 | 1 | 11 | 某混凝土，取立方体试件一组，试件尺寸为150mm*150mm*150mm，标准养护28d所测得的抗压破坏荷载分别为336kN、472kN、490kN。计算该组试件标准立方体抗压强度值为（）MPa. |  | A.21.5¦B.20.9¦C.22.1¦D.20.1 | D |  |  |  | 1
1 | 1293 | 13 | 13 | 2 | 1 | 12 | 某混凝土，取立方体试件一组，试件尺寸为150mm*150mm*150mm，标准养护28d所测得的抗压破坏荷载分别为425kN、456kN、472kN。计算该组试件标准立方体抗压强度值为（）MPa. |  | A.21.5¦B.20.9¦C.22.1¦D.20.1 | D |  |  |  | 1
1 | 1294 | 13 | 13 | 2 | 1 | 13 | 普通混凝土的抗压强度测定，若采用10cm正立方体试件，则试验结果应乘以换算系数（）。 |  | A.0.9¦B.0.95¦C.1.05¦D.1.85 | B |  |  |  | 1
1 | 1295 | 13 | 13 | 2 | 1 | 14 | 普通混凝土的抗压强度测定，若采用20cm正立方体试件，则试验结果应乘以换算系数（）。 |  | A.0.9¦B.0.95¦C.1.05¦D.1.85 | C |  |  |  | 1
1 | 1296 | 13 | 13 | 2 | 1 | 15 | 普通混凝土的抗压强度等级是以具有95%保证率的（）天的立方体抗体强度代表值来确定的。 |  | A.3、7、28¦B.3、28¦C.7、28¦D.28 | D |  |  |  | 1
1 | 1297 | 13 | 13 | 2 | 1 | 16 | 用混凝土坍落度仪测定混凝土拌合物的坍落度，适用于骨料最大粒径不大于（）、坍落度不小于（）的混凝土拌合物稠度测定。 |  | A.30mm，10mm¦B.40mm，10mm¦C.30mm，20mm¦D.40mm，20mm | B |  |  |  | 1
1 | 1298 | 13 | 13 | 2 | 1 | 17 | 混凝土强度等级按照（）确定。 |  | A.立方体抗压强度标准值¦B.立方体抗压强度平均值¦C.轴心抗压强度标准值¦D.轴心抗压强度设计值 | A |  |  |  | 1
1 | 1299 | 13 | 13 | 2 | 1 | 18 | 坍落度试验中，坍落度筒在装料时应保持（）的位置。 |  | A.固定¦B.倾斜¦C.倒置¦D.多变 | A |  |  |  | 1
1 | 1300 | 13 | 13 | 2 | 1 | 19 | 混凝土坍落度测定试验中，混凝土试样分层均匀装入筒内，使捣实后每层高度为筒高的（）左右。 |  | A.1/5¦B.1/4¦C.1/3¦D.1/2 | C |  |  |  | 1
1 | 1301 | 13 | 13 | 2 | 1 | 20 | 混凝土坍落度测定试验中，混凝土试样装入试样筒内后，每层用捣棒插捣（）次。 |  | A.20¦B.15¦C.30¦D.25 | D |  |  |  | 1
1 | 1302 | 13 | 13 | 2 | 1 | 21 | 混凝土抗压强度检测试验中，混凝土试件制作时，取样或拌制好的混凝土拌合物应至少用铁锹再来回拌合（）次。 |  | A.3¦B.2¦C.4¦D.5 | A |  |  |  | 1
1 | 1303 | 13 | 13 | 2 | 1 | 22 | 混凝土抗压强度检测试验中，用振动台振实制作试件时，将混凝土拌合物（）装入试模，装料时应用抹刀沿各试模壁插捣，并使混凝土拌合物高出试模口。 |  | A.一次¦B.分两次¦C.分三次¦D.分四次 | A |  |  |  | 1
1 | 1304 | 13 | 13 | 2 | 1 | 23 | 混凝土抗压强度检测试验中，用人工插捣制作试件时，混凝土拌合物应分（）装入模内，每层的装料厚度大致相等。 |  | A.五层¦B.四层¦C.三层¦D.两层 | D |  |  |  | 1
1 | 1305 | 13 | 13 | 2 | 1 | 24 | 某工程基础用碎石混凝土，所需设计强度等级为C30，已知混凝土强度标准差为4.8MPa，则混凝土的配制强度为（）MPa. |  | A.36.58¦B.37.9¦C.39.7¦D.37.85 | B |  |  |  | 1
1 | 1306 | 13 | 13 | 2 | 1 | 25 | 某钢筋混凝土结构，所需设计强度等级为C30，已知混凝土强度标准差为6.0MPa，则混凝土的配制强度为（）MPa。 |  | A.36.58¦B.37.9¦C.39.7¦D.39.87 | D |  |  |  | 1
1 | 1307 | 13 | 13 | 2 | 1 | 26 | （）常作为判定混凝土质量的指标，并作为确定强度等级的依据。 |  | A.抗压强度¦B.抗拉强度¦C.抗弯强度¦D.抗剪强度 | A |  |  |  | 1
1 | 1308 | 13 | 13 | 2 | 1 | 27 | 某钢筋混凝土柱的设计强度等级为C30，已知混凝土强度标准差为5.0MPa，则混凝土的配制强度为（）MPa。 |  | A.38.2¦B.39.0¦C.37.5¦D.32.8 | A |  |  |  | 1
1 | 1309 | 13 | 13 | 2 | 1 | 28 | 混凝土强度中（）最小。 |  | A.抗压强度¦B.抗拉强度¦C.抗弯强度¦D.抗剪强度 | B |  |  |  | 1
1 | 1310 | 13 | 13 | 2 | 1 | 29 | 混凝土强度中（）最大。 |  | A.抗压强度¦B.抗拉强度¦C.抗弯强度¦D.抗剪强度 | A |  |  |  | 1
1 | 1311 | 13 | 13 | 2 | 1 | 30 | 混凝土拌合物的（），是混凝土保持整体均匀的性能，在运输和浇筑过程中不致发生分层离析现象。 |  | A.黏聚性¦B.保水性¦C.泌水性¦D.流动性 | A |  |  |  | 1
1 | 1312 | 13 | 13 | 2 | 2 | 1 | 混凝土坍落度法中用到的仪器设备包括（）。 |  | A.坍落度筒¦B.捣棒¦C.装料漏斗¦D.小铁铲¦E.钢直尺、抹刀 | ABCDE |  |  |  | 1.5
1 | 1313 | 13 | 13 | 2 | 2 | 2 | 混凝土抗压强度检测中用到的仪器设备包括（）。 |  | A.压力试验机¦B.振动台¦C.搅拌机¦D.试模、捣棒¦E.抹刀 | ABCDE |  |  |  | 1.5
1 | 1314 | 13 | 13 | 2 | 2 | 3 | 以下关于混凝土的抗压强度结果判定叙述错误的是（）。 |  | A.以三个试件强度值的算术平均值作为改组试件的抗压强度代表值（精确至0.1MPa）¦B.以三个试件强度值的算术平均值作为该组试件的抗压强度代表值（精确至1MPa)¦C.三个测值中的最大值或最小值有一个与中间值差超过中间值得15%时，应剔除该值后取另外两个平均值为该组试件的抗压强度代表值¦D.三个测值中的最大值或最小值与中间值差超过中间值得15%时，取中间值作为该组试件的抗压强度代表值¦E.如最大值和最小值与中间值之差均超过中间的15%时，则该组试件的试验结果无效 | BC |  |  |  | 1.5
1 | 1315 | 13 | 13 | 2 | 2 | 4 | 影响混凝土强度的因素有（）。 |  | A.水泥强度等级¦B.水灰比¦C.温度和湿度¦D.龄期¦E.骨料表面特征 | ABCDE |  |  |  | 1.5
1 | 1316 | 13 | 13 | 2 | 2 | 5 | 设计混凝土配合比的基本要求（）。 |  | A.满足混凝土设计标号¦B.满足现场的水泥标号¦C.满足施工要求¦D.满足现场所有的石子、砂¦E.尽量节约水泥及降低混凝土成本 | ACE |  |  |  | 1.5
1 | 1317 | 13 | 13 | 2 | 2 | 6 | 依据提供资料设计混凝土配合比的步骤是（）。 |  | A.计算混凝土的试配强度¦B.计算水灰比¦C.选用单位水量¦D.确定养护条件、方式¦E.选用合理砂率，确定砂石单位用量 | ABCE |  |  |  | 1.5
1 | 1318 | 13 | 13 | 2 | 2 | 7 | 提高混凝土拌合物的流动性，但又不降低混凝土强度的措施有（）。 |  | A.增加用水量¦B.采用合理砂率¦C.掺加减水剂¦D.保持水灰比不变，增加水泥浆用量¦E.减少水泥用量 | BCD |  |  |  | 1.5
1 | 1319 | 13 | 13 | 2 | 2 | 8 | 提高混凝土强度的措施有（）。 |  | A.选用高强度水泥¦B.掺用改善混凝土性能的外加剂¦C.采用机械搅拌和机械振动成型¦D.采用蒸压养护¦E.采用高水灰比 | ABC |  |  |  | 1.5
1 | 1320 | 13 | 13 | 2 | 2 | 9 | 影响混凝土和易性的因素有（）。 |  | A.水泥浆的数量¦B.水泥浆的稠度¦C.砂率¦D.水泥品种¦E.水泥强度 | ABCD |  |  |  | 1.5
1 | 1321 | 13 | 13 | 2 | 2 | 10 | 改善混凝土和易性的方法有（）。 |  | A.在水灰比不变的条件下，减少混凝土单位体积中的水泥浆数量¦B.选择合理砂率¦C.在其他都满足的情况下，优选卵石¦D.骨料级配好¦E.混凝土浇筑成型后，保持良好的温、湿度 | BCDE |  |  |  | 1.5
1 | 1322 | 13 | 13 | 2 | 2 | 11 | 混凝土配合比设计时必须按耐久性要求校核（）。 |  | A.砂率¦B.单位水泥用量¦C.浆骨比¦D.水灰比¦E.石子最大粒径 | BD |  |  |  | 1.5
1 | 1323 | 13 | 13 | 2 | 2 | 12 | 改善混凝土拌合物和易性的措施有（）。 |  | A.采用最佳砂率¦B.改善砂、石级配¦C.当混凝土拌合物坍落度太小时，保持水灰比不变，增加适量的水泥浆¦D.当混凝土拌合物坍落度太大时，保持水灰比不变，增加适量的水泥浆¦E.当混凝土拌合物坍落度太小时，保持砂石比不变，增加适量的砂、石 | ABC |  |  |  | 1.5
1 | 1324 | 13 | 13 | 2 | 2 | 13 | 现场浇筑混凝土时施工人员随意向新拌混凝土中加水，关于这一现象说法正确的是（）。 |  | A.混凝土配合比确定后，不能随意更改，故这种做法是错误的¦B.向新拌混凝土中加水不会对混凝土的性能造成影响¦C.向新拌混凝土中加水使水灰比发生了改变¦D.这种做法是禁止的，会导致混凝土的强度、耐久性降低¦E.若坍落度较小时，应在水灰比保持不变的前提下，增加水泥浆的量 | ACDE |  |  |  | 1.5
1 | 1325 | 13 | 13 | 2 | 2 | 14 | 混凝土配合比设计中σ宜根据同类混凝土统计资料计算确定，并应符合以下规定（）。 |  | A.计算时，强度试件组数不应少于10组¦B.计算时，强度试件组数不应少于25组¦C.当混凝土强度等级为C20和C25，其强度标准差计算值小于2.5MPa时，计算配制强度用的标准差应取不小于2.5MPa¦D.当混凝土强度等级等于或大于C30，其强度标准差计算值小于3.0MPa时，计算配制强度用的标准差应取不小于3.0MPa¦E.当混凝土强度等级等于或大于C30，其强度标准差计算值小于3.0MPa时，计算配制强度用的标准差应取不小于2.5MPa | BCD |  |  |  | 1.5
1 | 1326 | 13 | 13 | 2 | 2 | 15 | 混凝土配合比设计中混凝土试配时，拌和物取料以下说法正确的是（）。 |  | A.当采用机械搅拌时，其搅拌量不应小于搅拌机额定搅拌量的1/4¦B.当采用机械搅拌时，其搅拌量不应小于搅拌机额定搅拌量的1/3¦C.集料最大粒径31.5mm及以下时，拌合物最小搅拌量为20L¦D.集料最大粒径40mm时，拌合物最小搅拌量为20L¦E.集料最大粒径40mm时，拌合物最小搅拌量为25L | ACE |  |  |  | 1.5
1 | 1327 | 13 | 13 | 2 | 2 | 16 | 根据坍落度的不同，混凝土拌合物分为（）。 |  | A.低塑性混凝土¦B.塑性混凝土¦C.流动性混凝土¦D.大流动性混凝土¦E.干硬性混凝土 | ABCD |  |  |  | 1.5
1 | 1328 | 13 | 13 | 2 | 3 | 1 | 普通混凝土标准试件经28d标准养护后，立即测得其抗压强度为23MPa，与此同时，又测得同批混凝土试件保水后的抗压强度为22MPa，以及干燥状态试件的抗压强度是25MPa，则该混凝土的软乎系数为0.92（） |  | A.正确¦B.错误 | B |  |  |  | 0.5
1 | 1329 | 13 | 13 | 2 | 3 | 2 | 试配混凝土，经计算砂石总重量1880kg，选用砂率30%，则石子用量为1016kg。（） |  | A.正确¦B.错误 | B |  |  |  | 0.5
1 | 1330 | 13 | 13 | 2 | 3 | 3 | 采用普通硅酸盐水泥、碎石和天然砂配制混凝土，制作尺寸为100mm*100mm*100mm试件3块，标准养护7d，测得破坏荷载分别为140kN、135kN、142kN。该混凝土7d标准立方体抗压强度为13.9MPa。（） |  | A.正确¦B.错误 | B |  |  |  | 0.5
1 | 1331 | 13 | 13 | 2 | 3 | 4 | 采用普通硅酸盐水泥、碎石和天然砂配制混凝土，制作尺寸为100mm*100mm*100mm试件3块，标准养护7d，测得破坏荷载分别为140kN、135kN、142kN。估算该混凝土28d标准立方体抗压强度为22.6MPa。（） |  | A.正确¦B.错误 | A |  |  |  | 0.5
1 | 1332 | 13 | 13 | 2 | 3 | 5 | 采用普通水泥拌制的混凝土，在10℃的条件下养护7d，测得其150mm*150mm*150mm立方体试件的抗压强度为15MPa。估算该混凝土在此温度下28d的强度为25.7MPa。（） |  | A.正确¦B.错误 | A |  |  |  | 0.5
1 | 1333 | 13 | 13 | 2 | 3 | 6 | 某工程设计要求混凝土强度等级为C25，工地一月内按施工配合比施工，先后取样制备了30组试件（150mm*150mm*150mm立方体），测出每组（3个试件）28d抗压强度代表值依次为（MPa）：26.5、26.0、29.5、27.5、24.0、25.0、26.7、25.2、27.7、29.5、26.1、28.5、25.6、26.5、27.0、24.1、25.3、29.4、27.0、29.3、25.1、26.0、26.7、27.7、28.0、28.2、28.5、26.5、28.5、28.8，该批混凝土强度的平均值为26.0MPa。 |  | A.正确¦B.错误 | B |  |  |  | 0.5
1 | 1334 | 13 | 13 | 2 | 3 | 7 | 某混凝土，取立方体试件一组，试件尺寸为100mm*100mm*100mm，标准养护28d所测得的抗压破坏荷载分别为356kN、285kN、304kN。计算该组试件标准立方体抗压强度值为29.5MPa. |  | A.正确¦B.错误 | B |  |  |  | 0.5
1 | 1335 | 13 | 13 | 2 | 3 | 8 | 混凝土C20的配合比为1:2.2:4.4:0.58（水泥：砂：石：水），已知砂、石含水率分别为：3%，1%。那么一袋水泥50kg拌制混凝土的加水量为23.5kg。（） |  | A.正确¦B.错误 | A |  |  |  | 0.5
1 | 1336 | 13 | 13 | 2 | 3 | 9 | 采用坍落度法即可全面测得混凝土的和易性情况。（） |  | A.正确¦B.错误 | B |  |  |  | 0.5
1 | 1337 | 13 | 13 | 2 | 3 | 10 | 试验表明，立方体抗压强度与混凝土的轴心抗压强度之比约为0.7~0.8。（） |  | A.正确¦B.错误 | B |  |  |  | 0.5
1 | 1338 | 13 | 13 | 2 | 3 | 11 | 混凝土的抗拉强度很低，只有其抗压强度的1/10~1/20，且这个比值随着混凝土强度等级的提高而降低。（） |  | A.正确¦B.错误 | B |  |  |  | 0.5
1 | 1339 | 13 | 13 | 2 | 3 | 12 | 混凝土的抗拉强对于混凝土的抗裂性具有重要作用，它是结构设计中确定混凝土抗裂度的主要指标，也是间接衡量混凝土的抗冲击强度、混凝土与钢筋之间强度的重要指标。（） |  | A.正确¦B.错误 | A |  |  |  | 0.5
1 | 1340 | 13 | 13 | 2 | 3 | 13 | 坍落度法适用于骨料最大粒径不大于40mm、坍落度不小于20mm的混凝土拌合物稠度测定。（） |  | A.正确¦B.错误 | B |  |  |  | 0.5
1 | 1341 | 13 | 13 | 2 | 3 | 14 | 混凝土抗折强度检测结果评定规定：三个试件中若有一个折断面位于两个集中荷载之外，则混凝土抗折强度值按另两个试件的试验结果计算。（） |  | A.正确¦B.错误 | A |  |  |  | 0.5
1 | 1342 | 13 | 13 | 2 | 3 | 15 | 混凝土强度主要取决于水泥石强度及其与骨料表面的粘结强度。（） |  | A.正确¦B.错误 | A |  |  |  | 0.5
1 | 1343 | 13 | 13 | 2 | 3 | 16 | 粗骨料对混凝土强度的影响主要表现在颗粒性状和表面特征上。（） |  | A.正确¦B.错误 | A |  |  |  | 0.5
1 | 1344 | 13 | 13 | 2 | 3 | 17 | 水泥强度等级和水灰比相同时，碎石混凝土强度比卵石混凝土的低些。（） |  | A.正确¦B.错误 | B |  |  |  | 0.5
1 | 1345 | 13 | 13 | 2 | 3 | 18 | 徐变的产生，有利也有弊。（） |  | A.正确¦B.错误 | A |  |  |  | 0.5
1 | 1346 | 13 | 13 | 2 | 4 | 1 | 某工程混凝土试验室配合比为：1:2.2:4.26，W/C=0.6，每立方米混凝土中水泥用量300kg，现场实测砂的含水率为3%，石的含水率为1%，现采用250L搅拌机进行搅拌，请应用所学知识，回答以下问题（单选题）： | 该工程的施工配合比为（）¦每搅拌一次水泥的用量为（）kg¦每搅拌一次砂的用量为（）kg¦每搅拌一次石的用量为（）kg¦每搅拌一次需另加水的用量为（）kg | A.1：2.2：4.26¦B.1：2.23：4.27¦C.1：2.27：4.3¦D.1：2.3：4.26}A.300¦B.200¦C.195¦D.75}A.170.0¦B.165.0¦C.600.0¦D.681.0}A.319.5¦B.1278.0¦C.1290.8¦D.322.7}A.45¦B.36¦C.36.9¦D.40.1 | C\D\A\D\C |  |  |  | 1
1 | 1347 | 13 | 13 | 2 | 4 | 2 | 某结构用钢筋混凝土梁，混凝土的设计强度等级为C30，施工采用机械搅拌、机械振捣，坍落度为30~50mm，根据施工单位近期同一品种混凝土资料，强度标准差为3.2MPa。试回答以下问题（多选题）： | 混凝土配合比设计包括（）¦确定配制强度时，以下说法正确的是（）¦下列有关确定水灰比说法正确的是（）¦下列有关确定每立方米水泥用量说法正确的是（） | A.确定配制强度¦B.确定水灰比、用水量、水泥用量¦C.确定砂率、计算砂、石用量¦D.计算初步配合比、配合比调整¦E.试验室配合比、施工配合比}A.该梁混凝土配制强度为35.26MPa¦B.若无历史统计资料，该梁混凝土配制强度为38.22MPa¦C.若无历史统计资料，该梁混凝土配制强度为36.58MPa¦D.若现混凝土的设计强度等级为C40又无历史统计资料时，该梁混凝土配制强度为49MPa¦E.若现混凝土的设计强度等级为C40，根据施工单位近期同一品种混凝土资料，强度标准差为3.2MPa，该梁混凝土配制强度为45.26MPa}A.若经计算已得W/C=0.46，又查表可知，该混凝土允许最大水灰比W/C=0.65，则该结构混凝土W/C=0.46¦B.若经计算已得W/C=0.46，又查表可知，该混凝土允许最大水灰比W/C=0.65，则该结构混凝土W/C=0.65¦C.若经计算已得W/C=0.60，又查表可知，该混凝土允许最大水灰比W/C=0.55，则该结构混凝土W/C=0.60¦D.若经计算已得W/C=0.60，又查表可知，该混凝土允许最大水灰比W/C=0.55，则该结构混凝土W/C=0.55¦E.若经计算已得W/C=0.60，又查表可知，该混凝土允许最大水灰比W/C=0.55，则该结构混凝土W/C=0.65}A.若经计算已得水泥用量mco=380kg,又查表可知，该混凝土允许最小水泥用量mco=280kg，则该结构混凝土mco=280kg¦B.若经计算已得水泥用量mco=380kg,又查表可知，该混凝土允许最小水泥用量mco=280kg，则该结构混凝土mco=380kg¦C.若经计算已得水泥用量mco=270kg,又查表可知，该混凝土允许最小水泥用量mco=280kg，则该结构混凝土mco=280kg¦D.若经计算已得水泥用量mco=290kg,又查表可知，该混凝土允许最小水泥用量mco=280kg，则该结构混凝土mco=280kg¦E.若经计算已得水泥用量mco=290kg,又查表可知，该混凝土允许最小水泥用量mco=280kg，则该结构混凝土mco=290kg | ABCDE\ABE\AD\BCE\ |  |  |  | 1
1 | 1348 | 13 | 13 | 2 | 4 | 3 | 试验员在进行混凝土抗压、抗折试验，请结合实际回答以下问题（多选题）： | 进行混凝土抗压试验时，以下（）庆康会使所测得的实验值偏小¦进行混凝土抗压试验时，以下（）情况会使所测得的实验值偏大¦以下有关混凝土抗压试验试件说法正确的是（）¦以下有关混凝土抗折试验中所用试件说法不正确的是（） | A.试件尺寸加大¦B.试件高宽比加大¦C.试件表面加润滑剂¦D.加荷速率增大¦E.试件表面无润滑剂}A.试件尺寸加大¦B.试件高宽比减小¦C.试件表面加润滑剂¦D.加荷速率增大¦E.试件尺寸减小}A.边长为150mm的立方体是标准试件¦B.边长为100mm的立方体是标准试件¦C.边长为100mm的立方体是非标准试件¦D.边长为200mm的立方体是非标准试件¦E.特殊情况下，可采用ф150mm*300mm的圆柱体试件}A.边长为150mm的立方体是标准试件¦B.边长为100mm的立方体是标准试件¦C.边长为100mm的立方体是非标准试件¦D.边长为200mm的立方体是非标准试件¦E.特殊情况下，可采用ф150mm*300mm的圆柱体试件 | ABC\BDE\ACDE\ABCDE |  |  |  | 1
1 | 1349 | 13 | 13 | 2 | 4 | 4 | 某一施工项目现场，工人在浇筑混凝土时，发现坍落度过小，请结合相关知识，回答以下问题（判断题） | 工人应立即加水以增加其流动性（）¦工人可以增大砂率以增加其流动性（）¦工人可以增大水灰比以增加其流动性（）¦浇筑工应保持水灰比不变，增加水泥浆量（）¦工人可以减小水灰比以增加其流动性（） | A.正确¦B.错误}A.正确¦B.错误}A.正确¦B.错误}A.正确¦B.错误}A.正确¦B.错误 | B\B\B\A\B |  |  |  | 1
1 | 1350 | 13 | 13 | 2 | 4 | 5 | 某试验室在进行混凝土抗压试验时，发现试验条件的改变会影响试验值，请就以下各类情况作出判断（判断题） | 进行混凝土抗压试验时，当试件尺寸加大，试验值将偏大（）¦进行混凝土抗压试验时，当试件高宽比加大，试验值将偏大（）¦进行混凝土抗压试验时，当试件受压表面加润滑剂，试验值将偏大（）¦进行混凝土抗压试验时，当试件位置偏离支座中心，试验值将偏大（）¦进行混凝土抗压试验时，当加荷速度加快，试验值将偏大（（） | A.正确¦B.错误}A.正确¦B.错误}A.正确¦B.错误}A.正确¦B.错误}A.正确¦B.错误 | B\B\B\B\A |  |  |  | 1
1 | 1351 | 13 | 13 | 2 | 1 | 1 | 以下有关混凝土的质量评定说法错误的是（）。 |  | A.变异系数是评定混凝土质量均匀性的指标¦B.变异系数等于标准差除以平均值¦C.混凝土的标准差随着强度等级的提高而增大¦D.变异系数越大，表示混凝土质量越稳定 | D |  |  |  | 1
1 | 1352 | 13 | 13 | 2 | 1 | 2 | 要试配混凝土强度为C25时按《普通混凝土配合比设计规程》JGJ55-2011规定，混凝土标准方差σ取（）。 |  | A.4¦B.5¦C.6¦D.8 | B |  |  |  | 1
1 | 1353 | 13 | 13 | 2 | 1 | 3 | 要试配混凝土强度为C40时按JGJ55-2011规定，混凝土标准方差σ取（）。 |  | A.4¦B.5¦C.6¦D.8 | C |  |  |  | 1
1 | 1354 | 13 | 13 | 2 | 1 | 4 | 要试配混凝土强度为C15时按JGJ55-2011规定，混凝土标准方差σ取（）。 |  | A.4¦B.5¦C.6¦D.8 | A |  |  |  | 1
1 | 1355 | 13 | 13 | 2 | 1 | 5 | 某工程混凝土变异系数为20%，平均强度为23MPa，设计强度等级为C20，该工程混凝土的标准差为（）。 |  | A.2.30MPa¦B.3.45MPa¦C.4.60MPa¦D.4.30MPa | C |  |  |  | 1
1 | 1356 | 13 | 13 | 2 | 1 | 6 | 某工程设计要求混凝土强度等级为C25，工地一月内按施工配合比施工，先后取样制备了30组试件（150mm*150mm*150mm立方体），测出每组（3个试件）28d抗压强度代表值依次为（MPa）：26.5、26.0、29.5、27.5、24.0、25.0、26.7、25.2、27.7、29.5、26.1、28.5、25.6、26.5、27.0、24.1、25.3、29.4、27.0、29.3、25.1、26.0、26.7、27.7、28.0、28.2、28.5、26.5、28.5、28.8，该批混凝土强度的标准差为（）MPa。 |  | A.2.00¦B.1.58¦C.1.82¦D.1.70 | C |  |  |  | 1
1 | 1357 | 13 | 13 | 2 | 1 | 7 | 某住宅楼工程构造柱用碎石混凝土，设计强度等级为C20，已知混凝土强度标准差为4.0MPa，则混凝土的配制强度为（）MPa。 |  | A.36.58¦B.36.85¦C.26.58¦D.26.85 | C |  |  |  | 1
1 | 1358 | 13 | 13 | 2 | 1 | 8 | 混凝土强度检验评定标准（GB/T50107-2010）：标准中，混凝土各项强度指标的基本代表值是（）。 |  | A.立方体抗压强度标准值¦B.轴心抗压强度标准值¦C.轴心抗压强度设计值¦D.抗拉强度标准值 | A |  |  |  | 1
1 | 1359 | 13 | 13 | 2 | 3 | 1 | 某工程的混凝土变异系数为10%，平均强度为23MPa，设计强度等级C20，该工程混凝土的标准差为2.3MPa。（） |  | A.正确¦B.错误 | A |  |  |  | 0.5
1 | 1360 | 13 | 13 | 2 | 3 | 2 | 某工程的混凝土变异系数为15%，平均强度为23MPa，设计强度等级C20，该工程混凝土的标准差为3.45MPa。（） |  | A.正确¦B.错误 | A |  |  |  | 0.5
1 | 1361 | 13 | 13 | 2 | 4 | 1 | 某工程混凝土试验室配合比为：水泥：砂：石=1:2.2:4.26，W/B=0.6，每立方米混凝土中水泥用量为300kg。请应用所学知识，回答以下问题（单选题）： | 该混凝土配合比单位用水量为（）¦如水泥为42.5普通硅酸盐水泥，则估计该混凝土的强度等级为（）¦如需提高该混凝土的强度，以下措施中不正确的是（）¦该配合比应用与工程中后，工地一月内按施工配合比施工，先后取样制备了30组试件（150mm*150mm*150mm立方体），测出每组（3个试件）28d抗压强度代表值依次为（MPa）：26.5、26.0、29.5、27.5、24.0、25.0、26.7、25.2、27.7、29.5、26.1、28.5、25.6、26.5、27.0、24.1、25.3、29.4、27.0、29.3、25.1、26.0、26.7、27.7、28.0、28.2、28.5、26.5、28.5、28.8，该批混凝土强度的平均值为（）MPa¦要改善该混凝土和易性，以下方法中不正确的是（） | A.200kg/m3¦B.190kg/m3¦C.180kg/m3¦D.170kg/m3}A.C10¦B.C25¦C.C50¦D.C80}A.用20%粉煤灰替代水泥，保持用水量不变¦B.降低水胶比¦C.保持流动度不变，掺入减水剂，减少用水量¦D.增加水泥用量，保持用水量不变}A.27.5¦B.27.0¦C.26.8¦D.27.4}A.在水灰比不变的条件下，减少混凝土单位体积中的水泥浆数量¦B.选择合理砂率¦C.在其他都满足的情况下，优选卵石¦D.骨料级配好¦E.混凝土浇筑后，保持良好的温、湿度 | C\D\A\B\A |  |  |  | 1
1 | 1362 | 13 | 13 | 2 | 1 | 1 | 从事钢筋焊接施工的焊工必须持有焊工考试（）才能上岗操作 |  | A.文件∣B.合格证书∣C.准考证∣D.培训证书 | B
1 | 1363 | 13 | 13 | 2 | 1 | 2 | 在工程开工正式焊接之前,参与该项施焊的焊工应进行现场条件下的()试验,并经合格后,方可正式生产 |  | A.拉伸∣B.焊接工艺∣C.冷弯∣D.化学 | B
1 | 1364 | 13 | 13 | 2 | 1 | 3 | 电渣压力焊不得在竖向焊接后横置于梁、板等构件中作()用 |  | A.竖向钢筋∣B.受压钢筋∣C.水平钢筋∣D.主筋 | C
1 | 1365 | 13 | 13 | 2 | 1 | 4 | 钢筋焊接用焊剂应存放在干燥的库房内,当受潮时，在使用前应经()烘焙2H |  | A.200-300℃∣B.250-300℃∣C.105-200℃∣D.105-250℃ | B
1 | 1366 | 13 | 13 | 2 | 1 | 5 | 钢筋焊接时,当环境温度低于()时,不宜进行各种焊接 |  | A.-10℃∣B.-5℃∣C.-20℃∣D.0℃ | C
1 | 1367 | 13 | 13 | 2 | 1 | 6 | 钢筋混凝土结构中的钢筋焊接骨架和钢筋焊接网,宜采用()制作 |  | A.电阻点焊∣B.电渣压力焊∣C.闪光对焊∣D.压力焊 | A
1 | 1368 | 13 | 13 | 2 | 1 | 7 | 连续闪光焊适用于钢筋(),钢筋牌号较低的条件 |  | A.截面积较大∣B.抗拉强度大∣C.直径较小∣D.直径较大 | C
1 | 1369 | 13 | 13 | 2 | 1 | 8 | 纵向受力钢筋焊接接头外观检查时,每一检验批中应随机抽取()的焊接接头 |  | A.5%¦B.8%¦C.10%¦D.20% | C
1 | 1370 | 13 | 13 | 2 | 1 | 9 | 焊接接头外观检查,当外观质量各小不合格数均（）抽检数的10%，则该批焊接接头外观质量评定为合格 |  | A.小于¦B.小于或等于¦C.等于¦D.大于或等于 | C
1 | 1371 | 13 | 13 | 2 | 1 | 10 | 对外观检查不合格的接头，采取修整或焊补措施后，可提交（） |  | A.验收¦B.二次验收¦C.施工¦D.检查 | B
1 | 1372 | 13 | 13 | 2 | 1 | 11 | 钢筋焊接接头力学性能检验时，应在接头（）合格后随机抽取试件进行试验 |  | A.验收¦B.二次验收¦C.施工¦D.检查 | B
1 | 1373 | 13 | 13 | 2 | 1 | 12 | 钢筋焊接接头力学性能检验批应在同一台班内，由同一焊工完成的（）个同牌号、同直径钢筋焊接接头应作为一批 |  | A.100¦B.150¦C.200¦D.300 | D
1 | 1374 | 13 | 13 | 2 | 1 | 13 | 当同一台班内的钢筋焊接接头数量较少，可在一周内累计计算，累计仍不足（）个接头时，应按一批计算 |  | A.100¦B.150¦C.200¦D.300 | C
1 | 1375 | 13 | 13 | 2 | 1 | 14 | 闪光对焊钢筋接头的拉伸试验和弯曲试验，应从每批接头中随机切取（）个接头进行试验 |  | A.4¦B.6¦C.8¦D.10 | B
1 | 1376 | 13 | 13 | 2 | 1 | 15 | 电渣压力焊钢筋接头的拉伸试验，应从每批接头中随机切取（）个接头进行试验 |  | A.4¦B.6¦C.3¦D.10 | C
1 | 1377 | 13 | 13 | 2 | 1 | 16 | 钢筋闪光对焊接头3个热轧钢筋接头试件的抗拉强度均不得小于该牌号钢筋规定的（） |  | A.抗拉强度¦B.屈服强度¦C.抗压强度¦D.抗剪强度 | A
1 | 1378 | 13 | 13 | 2 | 1 | 17 | 钢筋电弧焊接头4个热轧钢筋接头试件的抗拉强度均不得小于该牌号钢筋规定的（） |  | A.抗拉强度¦B.屈服强度¦C.抗压强度¦D.抗剪强度 | A
1 | 1379 | 13 | 13 | 2 | 1 | 18 | 钢筋闪光对焊接头拉伸试验至少应有（）试件断于焊缝之外，并应呈延性断裂。 |  | A.3个¦B.2个¦C.4个¦D.1个 | B
1 | 1380 | 13 | 13 | 2 | 1 | 19 | 钢筋闪光对接焊头拉伸试验结果有2个试件抗拉强度小于钢筋规定的抗拉强度，或3个试件均在焊缝（）发生脆性断裂时，则一次判定该批接头为不合格 |  | A.发生区¦B.热影响区¦C.脆断区¦D.焊接区 | B
1 | 1381 | 13 | 13 | 2 | 1 | 20 | 钢筋电渣压力焊接头拉伸试验结果有2个试件抗拉强度小于钢筋规定的抗拉强度，或3个试件均在焊缝热影响区发生（）时，则一次判定该批接头为不合格 |  | A.断裂¦B.塑性断裂¦C.脆性断裂¦D.收缩 | C
1 | 1382 | 13 | 13 | 2 | 1 | 21 | 钢筋闪光对焊接头弯曲试验弯曲角度为（） |  | A.90°¦B.180°¦C.60°¦D.270° | A
1 | 1383 | 13 | 13 | 2 | 1 | 22 | 钢筋闪光对焊接头弯曲试验，当（）个试件均发生破裂，则一次判定该批接头不合格 |  | A.2¦B.1¦C.3¦D.6 | C
1 | 1384 | 13 | 13 | 2 | 1 | 23 | 钢筋机械连接接头在下列情况下进行型式试验（） |  | A.确定接头性能等级时¦B.材料，工艺，规格进行改动时¦C.型式检验报告超过4年时¦D.材料进场时 | B
1 | 1385 | 13 | 13 | 2 | 2 | 1 | 钢筋焊接中，凡施焊的各种（）均应有质量证明书 |  | A.钢筋¦B.带肋钢筋¦C.钢板¦D.拉伸钢筋¦E.抗剪钢筋 | AC
1 | 1386 | 13 | 13 | 2 | 2 | 2 | 钢筋焊接中，凡施焊的各种（）均应有产品合格证。 |  | A.焊条¦B.焊剂¦C.工具¦D.焊缝¦E.焊口 | AB
1 | 1387 | 13 | 13 | 2 | 2 | 3 | 钢筋焊接质量验收时，（）或（）应按检验批进行质量检验与验收 |  | A.焊条¦B.焊剂¦C.焊接接头¦D.焊接制品¦E.焊接仪器 | CD
1 | 1388 | 13 | 13 | 2 | 2 | 4 | （）不宜在现场进行施焊，必须施焊时，应采取有效遮蔽措施，焊后为冷却接头不得碰到冰雪 |  | A.夏天¦B.春天¦C.雨天¦D.雪天¦E.秋天 | CD
1 | 1389 | 13 | 13 | 2 | 2 | 5 | 钢筋闪光对焊分为（）三类 |  | A.闪光焊¦B.连续闪光焊¦C.预热闪光焊¦D.连续预热闪光焊¦E.闪光-预热闪光焊 | BCE
1 | 1390 | 13 | 13 | 2 | 2 | 6 | 纵向受力钢筋焊接接头，包括（）的连接方式检查和接头的力学性能检验规定为主控项目 |  | A.闪光对接焊头¦B.电弧焊接头¦C.电渣压力焊接头¦D.气压焊接头¦E.电焊接头 | ABCD
1 | 1391 | 13 | 13 | 2 | 2 | 7 | 闪光对焊钢筋接头的力学性能试验做（）试验，应从每批接头中随机切取6个对接头进行试验 |  | A.抗压¦B.拉伸¦C.硬度¦D.弯曲¦E.抗剪 | BD
1 | 1392 | 13 | 13 | 2 | 2 | 8 | 闪光对焊接头质量检验中，（）可只做拉伸试验 |  | A.焊接接头¦B.螺丝端杆¦C.封闭环式箍筋闪光对焊接头¦D.焊接件¦E.预应力钢筋 | BC
1 | 1393 | 13 | 13 | 2 | 2 | 9 | 套筒挤压连接一般分为（）和（）两种 |  | A.竖向挤压¦B.径向挤压¦C.轴向挤压¦D.环形挤压¦E.水平挤压 | BC
1 | 1394 | 13 | 13 | 2 | 2 | 10 | 套筒挤压连接径向挤压性能等级分为（） |  | A.C级¦B.A级¦C.D级¦D.B级¦E.G级 | BD
1 | 1395 | 13 | 13 | 2 | 2 | 11 | 钢筋锥螺纹连接性能等级分为（） |  | A.C级¦B.A级¦C.D级¦D.B级¦E.G级 | BD
1 | 1396 | 13 | 13 | 2 | 2 | 12 | 钢筋机械连接接头宜避开有抗震设防要求的框架的（）区 |  | A.梁端¦B.柱端¦C.板端¦D.箍筋加密¦E.架立筋 | ABD
1 | 1397 | 13 | 13 | 2 | 2 | 13 | 钢筋机械连接接头力学性能检验，每根试件的（）和3根接头试件的（）的平均值均应符合规定要求 |  | A.抗压强度¦B.抗拉强度¦C.抗剪强度¦D.收缩变形¦E.残余变形 | BE
1 | 1398 | 13 | 13 | 2 | 3 | 1 | 从事钢筋焊接施工的焊工必须持有焊工考试合格证书才能上岗操作 |  | A.正确¦B.错误 | A
1 | 1399 | 13 | 13 | 2 | 3 | 2 | 在工程开工正式焊接之前,参与该项施焊的焊工应进行现场条件下的拉伸试验,并经合格后,方可正式生产 |  | A.正确¦B.错误 | B
1 | 1400 | 13 | 13 | 2 | 3 | 3 | 钢筋焊接时,当环境温度低于-10°C时,不宜进行各种焊接 |  | A.正确¦B.错误 | B
1 | 1401 | 13 | 13 | 2 | 3 | 4 | 焊接接头外观检查规定对焊接头表面应呈圆滑、带毛刺状，不得有肉眼可见的裂纹 |  | A.正确¦B.错误 | A
1 | 1402 | 13 | 13 | 2 | 3 | 5 | 焊接接头外观检查,当外观质量各小不合格数均小于或等于抽检数的20%，则该批焊接接头外观质量评定为合格 |  | A.正确¦B.错误 | B
1 | 1403 | 13 | 13 | 2 | 3 | 6 | 焊接接头外观检查时，首先应由焊工对所焊接头或制品进行自检，然后由施工单位专业质量检查员检验，监理（建设）单位进行验收记录 |  | A.正确¦B.错误 | A
1 | 1404 | 13 | 13 | 2 | 3 | 7 | 钢筋焊接接头复检时，应再切取3个试件 |  | A.正确¦B.错误 | B
1 | 1405 | 13 | 13 | 2 | 3 | 8 | 闪光对焊接头外观检查结果，接头处不得有横向裂纹 |  | A.正确¦B.错误 | A
1 | 1406 | 13 | 13 | 2 | 3 | 9 | 符合下列条件之一，应评定该检验批接头拉伸试验合格：（1）3个试件均断于钢筋母材，呈延性断裂，其抗拉强度大于或等于钢筋母材抗拉强度标准值；（2）2个试件断于钢筋母材，呈延性断裂，其抗拉强度大于或等于钢筋母材抗拉强度标准值；另一试件断于焊缝，呈脆性断裂，其抗拉强度大于或等于钢筋母材抗拉强度的标准值的1.0倍。 |  | A.正确¦B.错误 | A
1 | 1407 | 13 | 13 | 2 | 3 | 10 | 电渣压力焊的焊接过程包括4个阶段：引弧过程、电弧过程、电渣过程、顶压过程。 |  | A.正确¦B.错误 | A
1 | 1408 | 13 | 13 | 2 | 3 | 11 | 钢筋闪光对焊接头复检结果，当仍有1个试件的抗拉强度小于规定值，或有3个试件断于焊缝或热影响区呈脆性断裂，其抗拉强度小于钢筋规定抗拉强度的1.1倍时，应判定该批接头为不合格 |  | A.正确¦B.错误 | A
1 | 1409 | 13 | 13 | 2 | 4 | 1 | 一直径为16mm的钢筋，经拉伸，测得达到屈服时的荷载为73.0KN，所能承受的最大荷载为105kN，试件标距长度为80mm，拉断后的长度为100mm。计算以下问题 | 该钢筋的屈服强度为（）MPa¦该钢筋的抗拉强度为（）MPa¦该钢筋的伸长率为（）%¦该钢筋的屈强比是否合理 | A.370¦B.365¦C.363¦D.360}A.550¦B.530¦C.522¦D.520}A.20¦B.22¦C.23¦D.25}A.合理¦B.不合理 | C\D\D\A
1 | 1410 | 13 | 13 | 2 | 4 | 2 | 一直径为16MM的钢筋，经拉伸，测得达到屈服时的荷载为77.0KN，所能承受的最大荷载为109kn，试件标距长度为80mm，拉断后的长度为102mm。计算一下问题 | 该钢筋的屈服强度为（）MPa¦该钢筋的抗拉强度为（）MPa¦该钢筋的伸长率为（）%¦该钢筋的屈强比是否合理 | A.385¦B.383¦C.380¦D.365}A.545¦B.542¦C.540¦D.535}A.22¦B.25.5¦C.27¦D.27.5}A.合理¦B.不合理 | B\B\D\A
1 | 1411 | 13 | 13 | 2 | 1 | 1 | 热轧光圆钢筋的试验外观检验，对钢筋‘表面’项目的检验中采用（）试验方法 |  | A.放大镜¦B.目视¦C.卡尺¦D.其他方法 | B
1 | 1412 | 13 | 13 | 2 | 1 | 2 | 热轧光圆钢筋的试验，对钢筋‘尺寸’项目的检验中给定（）作为取样数量 |  | A.1支¦B.2支¦C.3支¦D.逐支 | D
1 | 1413 | 13 | 13 | 2 | 1 | 3 | 热轧光圆钢筋的试验，对钢筋‘拉伸’项目的检验中取样数量为（） |  | A.1¦B.2¦C.3¦D.若干 | B
1 | 1414 | 13 | 13 | 2 | 1 | 4 | 热轧光圆钢筋力学性能‘弯曲’项目的检验中取样数量为（） |  | A.1¦B.2¦C.3¦D.若干 | B
1 | 1415 | 13 | 13 | 2 | 1 | 5 | 热轧光圆钢筋的试验队钢筋‘化学成分’项目的检验取样数量为（） |  | A.4¦B.3¦C.2¦D.1 | D
1 | 1416 | 13 | 13 | 2 | 1 | 6 | 《钢筋混凝土用钢 第一部分：热轧光圆钢筋》GB1499.1-2008规定，牌号为HPB235的钢筋其抗拉强度应小于（）MPa |  | A.235¦B.300¦C.370¦D.420 | C
1 | 1417 | 13 | 13 | 2 | 1 | 7 | 热轧带肋钢筋的实验中，对钢筋‘表面’项目的检验采用（）试验方法 |  | A.放大镜¦B.目视¦C.卡尺¦D.其他方法 | B
1 | 1418 | 13 | 13 | 2 | 1 | 8 | 热轧带肋钢筋的实验中，对钢筋‘拉伸’项目的检验取样数量为（） |  | A.6¦B.2¦C.3¦D.若干 | B
1 | 1419 | 13 | 13 | 2 | 1 | 9 | 热轧带肋钢筋通常按（）交货，具体交货长度应在合同中注明 |  | A.化学成分¦B.力学性能¦C.弯曲¦D.定尺长度 | D
1 | 1420 | 13 | 13 | 2 | 1 | 10 | 热轧光园钢筋直径的测量应准确到（） |  | A.0.3mm¦B.0.2mm¦C.0.1mm¦D.0.05mm | C
1 | 1421 | 13 | 13 | 2 | 1 | 11 | 钢筋主要机械性能实验中，计算钢筋强度用截面积采用（）面积 |  | A.计算¦B.公称横截面¦C.横截面¦D.定尺 | B
1 | 1422 | 13 | 13 | 2 | 1 | 12 | 测量钢筋重量偏差时，试样应从（）上截取 |  | A.不同钢筋¦B.端口¦C.相同钢筋¦D.每支钢筋 | A
1 | 1423 | 13 | 13 | 2 | 1 | 13 | 测量钢筋重量偏差时，取样数量应不少于（）支 |  | A.3¦B.5¦C.4¦D.6 | B
1 | 1424 | 13 | 13 | 2 | 1 | 14 | 热轧光圆钢筋冷弯试验规定，弯心直径弯曲180°后，钢筋受弯部位表面不得（） |  | A.产生屈服¦B.产生变形¦C.产生裂纹¦D.产生压力 | C
1 | 1425 | 13 | 13 | 2 | 1 | 15 | 热轧光圆钢筋组批规则：钢筋应按批进行检查和验收，每批由同一牌号、同一炉罐号、同一规格的钢筋组成，每批重量通常不大于（） |  | A.40t¦B.50t¦C.60t¦D.100t | C
1 | 1426 | 13 | 13 | 2 | 1 | 16 | 钢筋弯曲试验时，应当缓慢的施加（），以使材料能够自由的进行塑性变形 |  | A.弯曲力¦B.拉力¦C.压力¦D.剪力 | A
1 | 1427 | 13 | 13 | 2 | 2 | 1 | 钢筋主要机械性能试验中，（）试验试样，不允许进行车削加工 |  | A.抗剪¦B.拉伸¦C.弯曲¦D.反向弯曲¦E.抗压 | BCD
1 | 1428 | 13 | 13 | 2 | 2 | 2 | 测量钢筋重量偏差时，取样数量应不少于（）支，每支试样长度不小于（）mm，长度应逐支测量，应精确到1mm，测量试样总重量时，应精确到不大于总重量的1% |  | A.4¦B.5¦C.500¦D.400¦E.550 | BC
1 | 1429 | 13 | 13 | 2 | 2 | 3 | 热轧光圆钢筋组批规则：钢筋应按批进行检查和验收，每批由（）的钢筋组成，每一重量通常不大于60t |  | A.同一牌号¦B.同一炉罐号¦C.同一规格¦D.同一重量¦E.同一长度 | ABC
1 | 1430 | 13 | 13 | 2 | 2 | 4 | 热轧光圆钢筋试验中，对钢筋（）项目的检验规定不允许进行车削加工 |  | A.化学成分¦B.拉伸¦C.弯曲¦D.反向弯曲¦E.正向弯曲 | BC
1 | 1431 | 13 | 13 | 2 | 2 | 5 | 热轧带肋钢筋公称直径为6-12mm的带肋钢筋，其实际重量与理论重量的偏差为（）%，公称直径为14-20mm的带肋钢筋，其实际重量与理论重量的偏差为（）%，公称直径为22-50mm的带肋钢筋，其实际重量与理论重量的偏差为（）% |  | A.±7¦B.±6¦C.±5¦D.±4¦E.±3 | ACD
1 | 1432 | 13 | 13 | 2 | 2 | 6 | 规范《钢筋混凝土用钢 第2部分：热轧带肋钢筋》GB1499.2-2007规定，反向弯曲试验时，经正向弯曲后的试样，应在（）温度下保持不少于（），经自然冷却后再反向弯曲，当供方能保证钢筋经人工时效后的反向弯曲性能时，正向弯曲后的试样也可以在室温下直接进行反向弯曲 |  | A.1000¦B.1500¦C.30min¦D.60min¦E.50min | AC
1 | 1433 | 13 | 13 | 2 | 2 | 7 | 热轧带肋钢筋试验，以下关于钢筋尺寸、重量偏差测量的有关说法正确的有（） |  | A.带肋钢筋内径的测量应精确到0.1mm¦B.带肋钢筋纵肋、横肋高度的测量采用测量同一截面两侧横肋中心高度平均值的方法即测取钢筋最大外径，减去该处内径，所得数值的一半为该处肋高，应精确到0.1mm¦C.带肋钢筋横肋间距采用测量平均肋距的方法进行测量。即测取钢筋一面上第1个与第11个横肋的中心距离，该数值除以10即为横肋间距，应精确到0.1mm¦D.测量钢筋重量偏差时，试样应从不同钢筋上截取，数量不少于5支，每支试样长度不小于500mm，长度应逐支测量，应精确到0.1mm¦E.测量试样总重量时，应精确到不大于总重量的0.5% | ABC
1 | 1434 | 13 | 13 | 2 | 2 | 8 | 钢筋的检验分为（）检验和（）检验 |  | A.特征值¦B.交货¦C.弯曲¦D.出厂¦E.形式 | AB
1 | 1435 | 13 | 13 | 2 | 2 | 9 | 规范《金属材料 弯曲试验方法》GB/T 232-2010规定，下列关于金属弯曲试验的有关说法正确的有（） |  | A.试验一般在10-35°C的室温范围内进行，对温度要求严格到底试验，试验温度应为23±5℃¦B.试样长度应根据试样厚度（或直径）和所使用的试验设备确定¦C.弯曲试验时，应当缓慢的施加弯曲力，以使材料能够自由的进行塑性变性，当出现争议时，试验速度应为1±0.2mm/s¦D.应按照相关产品标准的要求评定弯曲试验结果，如未规定具体要求，弯曲试验后应使用放大仪器观察，试样弯曲外表面无可见裂纹应评为合格¦E.以相关产品标准规定的弯曲角度作为最大值，若规定弯曲压头直径，以规定的弯曲压头直径作为最小值 | ABC
1 | 1436 | 13 | 13 | 2 | 2 | 10 | 钢筋拉伸试验是用拉力拉伸试样，一般拉至断裂，测定钢材的（）三个重要指标 |  | A.应力¦B.屈服点¦C.应变¦D.抗拉强度¦E.伸长率 | BDE
1 | 1437 | 13 | 13 | 2 | 2 | 11 | 钢筋拉伸试验所用的设备有（） |  | A.压力机¦B.万能试验机¦C.引伸针¦D.钢卷尺¦E.游标卡尺 | BCE
1 | 1438 | 13 | 13 | 2 | 2 | 12 | 钢材弯曲试验是以（）横截面试样在弯曲装置上经受弯曲塑性变形，不改变方向，直至达到规定的弯曲角度 |  | A.圆形¦B.方形¦C.矩形¦D.多边形¦E.夹具 | ABCD
1 | 1439 | 13 | 13 | 2 | 3 | 1 | 钢筋的公称直径范围为6-22mm，本部分推荐的钢筋公称直径为6mm，8mm,10mm,12mm,16mm,20mm |  | A.正确¦B.错误 | A
1 | 1440 | 13 | 13 | 2 | 3 | 2 | 直径为16mm钢筋的公称横截面积为201mm² |  | A.正确¦B.错误 | B
1 | 1441 | 13 | 13 | 2 | 3 | 3 | 规范《钢筋混凝土用钢 第1部分：热轧光圆钢筋》GB1499.1-2008规定，按盘卷交货的钢筋，每根盘条重量应不小于500kg，每盘重量应不小于1000kg |  | A.正确¦B.错误 | A
1 | 1442 | 13 | 13 | 2 | 3 | 4 | 规范《钢筋混凝土用钢 第1部分：热轧光圆钢筋》GB1499.1-2008规定，拉伸、弯曲试验试样不允许进行车削加工 |  | A.正确¦B.错误 | A
1 | 1443 | 13 | 13 | 2 | 3 | 5 | 规范《钢筋混凝土用钢 第1部分：热轧光圆钢筋》GB1499.1-2008规定，钢筋的检验分为特征值检验和交货检验 |  | A.正确¦B.错误 | A
1 | 1444 | 13 | 13 | 2 | 3 | 6 | 钢筋拉伸试验一般在室温10-35℃范围内进行，对温度要求严格的试验，试验温度为20±5℃ |  | A.正确¦B.错误 | B
1 | 1445 | 13 | 13 | 2 | 3 | 7 | 钢筋拉伸试验原始标距与横截面积存在一定关系的试样称为比例试样 |  | A.正确¦B.错误 | A
1 | 1446 | 13 | 13 | 2 | 3 | 8 | 钢筋拉伸试验原始标距的标记应用小标记、细划线或细墨线标记原始标距，不得用引起过早断裂的缺口做标记. |  | A.正确¦B.错误 | A
1 | 1447 | 13 | 13 | 2 | 3 | 9 | 钢筋拉伸试验有应变速率A法和应力速率B法2种 |  | A.正确¦B.错误 | A
1 | 1448 | 13 | 13 | 2 | 3 | 10 | 热轧带肋钢筋允许由同一牌号、同一冶炼方法、同一浇注方法的不同炉罐号组成混合批，但各炉罐号含碳量之差不大于0.02%，含锰量之差不大于0.15%。混合批的重量不大于60t |  | A.正确¦B.错误 | A
1 | 1449 | 13 | 13 | 2 | 3 | 11 | 规范《金属材料 拉伸试验 第1部分：室温试验方法》GB/T 228.1-2010提供了两种试验速率的控制方法。方法A为应变速率（包括横梁位移速率），方法B为应力速率 |  | A.正确¦B.错误 | A
1 | 1450 | 13 | 13 | 2 | 4 | 1 | 一牌号为HRB335（特征值为抗压强度不小于455MPa、断后伸长率不小于17%），直径为16mm的钢筋，经拉伸，测得达到屈服时的荷载为73.9kN，所能承受的最大荷载为105kN，试件标距长度为80mm，拉断后的长度为100mm,试回答以下问题 | 该钢筋的屈服强度为（）MPa¦该钢筋的抗拉强度为（）MPa¦该钢筋的伸长率为（）%¦判定该组钢筋是否合格（）¦该钢筋的屈强比是否合理 | A.370¦B.365¦C.363¦D.360}A.550¦B.530¦C.522¦D.520}A.20¦B.22¦C.23¦D.25}A.合格¦B.不合格¦C.需复检¦D.无法确定}A.合理¦B.不合理 | C\C\D\A\A
1 | 1451 | 13 | 13 | 2 | 4 |  | 一牌号为HPB235（特征值为抗压强度不小于370MPa、断后伸长率不小于25%），直径为14mm的钢筋，经拉伸，测得达到屈服时的荷载为43.0kN，所能承受的最大荷载为65kN，试件标距长度为70mm，拉断后的长度为90mm,试回答以下问题 | 该钢筋的屈服强度为（）MPa¦该钢筋的抗拉强度为（）MPa¦该钢筋的伸长率为（）%¦判定该组钢筋是否合格（）¦该钢筋的屈强比是否合理 | A.270¦B.265¦C.279¦D.260}A.450¦B.422¦C.425¦D.421}A.27¦B.22.5¦C.27.4¦D.28.6}A.合格¦B.不合格¦C.需复检¦D.无法确定}A.合理¦B.不合理 | C\B\D\A\A
1 | 1452 | 13 | 13 | 2 | 1 | 1 | 建筑工程施工现场检测试验的组织管理和实施应由（）负责 |  | A.监理单位¦B.施工单位¦C.检测单位¦D.质检单位 | B
1 | 1453 | 13 | 13 | 2 | 1 | 2 | 当建筑工程实行施工总承包时，可由（）负责整体组织管理和实施 |  | A.分承包单位¦B.施工单位¦C.检测单位¦D.总承包单位 | D
1 | 1454 | 13 | 13 | 2 | 1 | 3 | 对检测试验结果有争议时，应委托（）具备相应资质的检测机构重新检测 |  | A.指定的¦B.随机的¦C.共同认可的¦D.当地的 | C
1 | 1455 | 13 | 13 | 2 | 1 | 4 | 检测单位的检测试验能力应与（）检测试验项目相适应 |  | A.所有¦B.其所承接¦C.一个¦D.特定的 | B
1 | 1456 | 13 | 13 | 2 | 1 | 5 | 现场实验人员应掌握相关标准，并经过（） |  | A.技术培训、考核¦B.操作培训¦C.考试¦D.理论培训 | A
1 | 1457 | 13 | 13 | 2 | 1 | 6 | 现场试验站基本条件中，现场试验人员根据工程规模和试验工作的需要设备，宜为（）人 |  | A.2-4¦B.2-5¦C.1-3¦D.1-4 | C
1 | 1458 | 13 | 13 | 2 | 1 | 7 | 现场试验站基本条件中，工作间（操作间）面积不宜小于（），温、湿度应满足有关规定 |  | A.12m²¦B.13m²¦C.14m²¦D.15m² | D
1 | 1459 | 13 | 13 | 2 | 1 | 8 | 现场试验站基本条件中，对混凝土结构工程，宜设（），不具备条件时可采用养护箱或养护池 |  | A.养护箱¦B.标准养护室¦C.养护池¦D.非标准养护室 | B
1 | 1460 | 13 | 13 | 2 | 1 | 9 | 进场材料的检测试样，必须从（）随机抽取 |  | A.施工现场¦B.施工单位¦C.施工公司¦D.检测单位 | A
1 | 1461 | 13 | 13 | 2 | 1 | 10 | 施工过程质量检测试样，除确定工艺参数可制作模拟试样外，必须从现场相应的（）采取 |  | A.实验室¦B.施工单位¦C.施工公司¦D.检测单位 | B
1 | 1462 | 13 | 13 | 2 | 1 | 11 | 试样应有（）标示 |  | A.普遍性¦B.统一性¦C.唯一性¦D.规范性 | B
1 | 1463 | 13 | 13 | 2 | 1 | 12 | 见证人员应对见证取样和送检的全过程进行见证并填写见证记录 |  | A.全过程¦B.取样过程¦C.送检过程¦D.检测过程 | C
1 | 1464 | 13 | 13 | 2 | 2 | 1 | 下列是建筑工程施工现场检测试验技术管理程序的有（） |  | A.制订检测试验计划¦B.制取试样¦C.登记台账¦D.送检¦E.检测试验 | ABCDE
1 | 1465 | 13 | 13 | 2 | 2 | 2 | 建筑工程施工现场应配备满足的条件有（） |  | A.检测试验需要的试验人员¦B.检测试验需要的仪器设备¦C.检测试验需要的设施¦D.检测试验需要的场地准备¦E.检测试验需要的相关标准 | ABCE
1 | 1466 | 13 | 13 | 2 | 2 | 3 | 施工单位及其取样、送检人员必须确保提供的检测试样具有（） |  | A.代表性¦B.唯一性¦C.多变性¦D.真实性¦E.普遍性 | AD
1 | 1467 | 13 | 13 | 2 | 2 | 4 | 见证人员必须对见证取样和送检的过程进行见证，且必须确保（）和（）的真实性 |  | A.现场施工¦B.见证取样¦C.试验过程¦D.检测过程¦E.送检过程 | BE
1 | 1468 | 13 | 13 | 2 | 2 | 5 | 检测机构应确保检测数据的检测报告的（）和（） |  | A.真实性¦B.准确性¦C.专业性¦D.及时性¦E.代表性 | AB
1 | 1469 | 13 | 13 | 2 | 2 | 6 | 材料、设备的进场检测内容应包括（）和（） |  | A.材料质量检测¦B.材料性能复试¦C.设备节能检测¦D.设备性能测试¦E.材料数量统计 | BD
1 | 1470 | 13 | 13 | 2 | 2 | 7 | 对不能在施工现场制取试样或不适于送检的大型构配件及设备等，可由（）与（）等协商在供货方提供的检测场所进行检测 |  | A.检测单位¦B.分承包单位¦C.监理单位¦D.总承包单位¦E.施工单位 | CE
1 | 1471 | 13 | 13 | 2 | 2 | 8 | 施工过程质量检测试验项目和主要检测试验参数应依据（）、（）、（）和（）确定 |  | A.国家现行相关标准¦B.设计文件¦C.工程要求¦D.合同要求¦E.施工质量控制的需要 | ABDE
1 | 1472 | 13 | 13 | 2 | 2 | 9 | 施工过程质量检测试验的主要内容应包括：（）、（）、基坑支护、（）、（）等5类 |  | A.土方回填¦B.地基与基础¦C.边坡支护¦D.结构工程¦E.装饰装饰 | ABDE
1 | 1473 | 13 | 13 | 2 | 2 | 10 | 工程实体质量与使用功能检测的主要内容包括（）及（）等2类 |  | A.实体质量¦B.使用功能¦C.混凝土结构¦D.室内环境污染物¦E.围护结构 | AB
1 | 1474 | 13 | 13 | 2 | 2 | 11 | 单位工程建筑面积超过（）或造价超过（）人民币时，可设立现场试验站 |  | A.10000m²¦B.5000m²¦C.1000万元¦D.500万元¦E.100万元 | AC
1 | 1475 | 13 | 13 | 2 | 2 | 12 | 现场试验人员应及时获取检测试验报告，核查报告内容。当检测试验结果为不合格或不符合要求时，应及时报告施工项目（）、（）及（）的相关人员 |  | A.技术负责人¦B.质检单位¦C.监理单位¦D.政府部门¦E.有关单位 | ACE
1 | 1476 | 13 | 13 | 2 | 2 | 13 | 检测试验报告的（）和（）应在试样台账上登记 |  | A.试验过程¦B.编号¦C.检测试验结果¦D.检测项目¦E.检测依据 | BC
1 | 1477 | 13 | 13 | 2 | 3 | 1 | 建筑工程施工现场检测试验技术管理程序是第一步是制订检测试验计划 |  | A.正确¦B.错误 | A
1 | 1478 | 13 | 13 | 2 | 3 | 2 | 试验人员是建筑工程施工现场应配备满足检测试验需要的条件之一 |  | A.正确¦B.错误 | A
1 | 1479 | 13 | 13 | 2 | 3 | 3 | 当建筑工程实行施工总承包时，可由分承包单位负责整体组织管理和实施 |  | A.正确¦B.错误 | B
1 | 1480 | 13 | 13 | 2 | 3 | 4 | 施工单位及其取样、送检人员必须确保提供的检测试样具有真实性和普遍性 |  | A.正确¦B.错误 | B
1 | 1481 | 13 | 13 | 2 | 1 | 1 | 将13.1463修约到一位小数是（） |  | A.13.2¦B.13¦C.13.5¦D.13.1 | D
1 | 1482 | 13 | 13 | 2 | 1 | 2 | 将13.1463按0.01单位修约是（） |  | A.13.1¦B.13.14¦C.13.15¦D.13.10 | C
1 | 1483 | 13 | 13 | 2 | 1 | 3 | 将1364修约到‘百’数位是（） |  | A.13*10²¦B.1300¦C.1400¦D.14*10² | D
1 | 1484 | 13 | 13 | 2 | 1 | 4 | 将15.5502修约到一位小数是（） |  | A.16¦B.15.6¦C.15¦D.16 | B
1 | 1485 | 13 | 13 | 2 | 1 | 5 | 拟修约值为3.25，修约间隔为0.1，则数值修约后为（） |  | A.3.3¦B.3.0¦C.3.2¦D.3.5 | C
1 | 1486 | 13 | 13 | 2 | 1 | 6 | 拟修约值为-2500，修约间隔为1000，则数值修约后为（） |  | A.-2000¦B.-3000¦C.2000¦D.3000 | A
1 | 1487 | 13 | 13 | 2 | 1 | 7 | 将70.36按‘个’数位的0.5单位修约是（） |  | A.70¦B.70.5¦C.70¦D.71 | B
1 | 1488 | 13 | 13 | 2 | 1 | 8 | 将-823修约到‘百’数位的0.2单位修约是（） |  | A.-820¦B.-800¦C.800¦D.-830 | A
1 | 1489 | 13 | 13 | 2 | 3 | 1 | 将831修约到‘十’数位的0.2单位修约是832 |  | A.正确¦B.错误 | A
1 | 1490 | 13 | 13 | 2 | 3 | 2 | 将10.5027按0.1单位修约后是10.5 |  | A.正确¦B.错误 | A
1 | 1491 | 13 | 13 | 2 | 3 | 3 | 将0.0387按0.1单位修约后是0.1 |  | A.正确¦B.错误 | B
1 | 1492 | 13 | 13 | 2 | 3 | 4 | 将10.5005修约到个位数是10 |  | A.正确¦B.错误 | B
1 | 1493 | 13 | 13 | 2 | 3 | 5 | 将16.87修约到个位数是17 |  | A.正确¦B.错误 | A
Note on I1: 作者: 1、计算题或案例题填写提问内容； 2、"¦"分隔,图片用'（{}）'代替； 3、题上标注的尺寸由（）4部分组成； 4、索引符号（{}）中，数字5表示（）； 5、实例：在V面上……；确定物体……； 6、实例：若楼面…¦图中…¦图中…¦图中…¦图中…；
Note on J1: 作者: 1、"¦"分隔，一大题以"}"分隔； 2、实例，单选题：A.…¦B.…¦C.…¦D.…； 3、实例，判断题：A.正确¦B.错误； 4、案例，判断题：A.…¦B.…¦C.…¦D.…}A.…¦B.…¦C.…¦D.…}A.…¦B.…¦C.…¦D.…}A.…¦B.…¦C.…¦D.…}A.…¦B.…¦C.…¦D.…
Note on K1: 作者: 1、一道题内不分隔，一大题以"}"分隔； 2、实例：单选，A； 3、实例：多选，ABC； 4、案例：A}B}A}B}C
Note on L1: 作者: 1、一道题内不分隔，一大题以"}"分隔； 2、实例，单选：正确答案是A。… 3、实例，多选：正确答案是BCA。… 4、实例，案例：正确答案是A。…}正确答案是B。…}正确答案是A。…}正确答案是B。…}正确答案是C。…
Note on M1: 作者: 1、以"¦"分隔； 2、pic1.jpg；
Note on O1: 作者: 1、以"¦"分隔； 2、实例，选择题：0.5； 3、实例，案例题：1¦1¦1¦2¦1；